## 量產_VA
產品 | * | S/M Automotive | S/M Automotive | S/M Automotive | S/M Automotive | S/M Automotive | S/M Telecom DSC | TV | TV | TV | TV | TV | TV | TV | TV | TV | TV
Type | * | VA | VA | VA | VA | VA | VA | VA | DJITO | DJITO | DJITO | DJITO | NPVA | NPVA | NPVA | NPVA | NPVA
LC Name | * | MJ002104 | LCT-06-1082 | MJ042783 | MDA053359 | LCT-08-1313 | LCT-07-2064 | ZCM-7030XX | ZCM-7061 | LCT-08-2365 | MJ052305(M52) | LCT-10-1458 | LCT-08-1996 | LCT-10-1171 | LCT-10-1171 | LCT-11-246 | LCT-11-246
廠區 | * | CMO | CMO | TPO | TPO | TPO | TPO | CMO | CMO | CMI | CMO | CMO | CMI | CMI | CMI | CMO | CMO
廠商 |  | Merck | Merck | Merck | Merck | Merck | Merck | Chisso | Chisso | Merck | Merck | Merck | Merck | Merck | Merck | Merck | Merck
廠商量測LC溫度(℃) |  | 25 | 20 | 25 | 25 | 25 | 25 | 25 | 25 | 25 | 25 | 25 | 25 | 25 | 20 | 25 | 20
Transition Temp. | Tni(℃) | 91 | 102.4 | 90.4 | 95.5 | 95.9 | 89.8 | 70 | 73.2 | 75.3 | 74.9 | 75.6 | 79.6 | 74.8 | 74.8 | 74.8 | 74.8
| Tcn(℃) | -20 | -40 | -40 |  |  | -40 | -20 | -20 |  | < -20 | < -20 | -20 | -20 | -20 | -20 | -20
cell Gap (um) |  | 4.1 | 4.1 | 3.8 | 3 | 3 | 3 | 3.8~4 | 4 | 3.8 | 3.8 | 3.25 |  | 3.2 | 3.2 | 3.2 | 3.2
d*△n (um) |  |  | 0.37392 | 0.37468 | 0.3543 | 0.342 | 0.3447 | #VALUE! | 0.348 | 0.33668 |  |  | 0.34086 | 0.328 | 0.33472 | 0.33184 | 0.33824
Optical Anisotropy (589.3nm) | ne | 1.565 | 1.5723 | 1.5825 | 1.6058 | 1.6006 | 1.5995 | 1.577 | 1.569 | 1.5664 | 1.5664 | 1.5862 | 1.5672 | 1.5845 | 1.588 | 1.5857 | 1.5884
| no | 1.4763 | 1.4811 | 1.4839 | 1.4877 | 1.4866 | 1.4846 | 1.487 | 1.482 | 1.4778 | 1.4774 | 1.483 | 1.4775 | 1.482 | 1.4834 | 1.482 | 1.4827
| △n | 0.0887 | 0.0912 | 0.0986 | 0.1181 | 0.114 | 0.1149 | 0.09 | 0.087 | 0.0886 | 0.089 | 0.1032 | 0.0897 | 0.1025 | 0.1046 | 0.1037 | 0.1057
Dielectric Constant (1KHz) | ε∥ | 3.6 | 3.4 | 3.6 | 3.4 | 3.5 | 3.7 | 3.5 | 3.2 | 3.6 | 3.5 | 3.5 | 3.6 | 3.5 | 3.5 | 3.6 | 3.7
| ε⊥ | 7.5 | 7 | 7.4 | 6.6 | 6.8 | 7.4 | 6.3 | 5.8 | 6.7 | 6.7 | 6.25 | 7.3 | 6.6 | 6.8 | 7 | 7.1
| △ε | -3.9 | -3.6 | -3.8 | -3.2 | -3.4 | -3.7 | -2.8 | -2.6 | -3.2 | -3.2 | -2.75 | -3.7 | -3.1 | -3.2 | -3.4 | -3.5
Flow Viscosity (mm2/s) | ν | 21 | [8 empty] | 11.5 | 10.6 |  | 15 |  | 13
Viscosity (mPa･s) at 20℃ | η | [6 empty] | 19.2 | 16.3
Rotational Viscosity (mPa･s) | γ1 |  | 202 | 160 | 152 | 171 | 129 | 64 | 55 | 87 | 92 | 78 | 140 | 91 | 120 | 92 | 115
Elastic Constant (pN) | K11 | 14.9 | 15.6 | 14.1 | 15.5 | 17.9 | 14.1 | 12.7 | 12.8 | 11.8 | 12.1 | 11.7 | 13.7 | 11.9 | 12.7 | 14.2 | 15.1
| K22 |  | - |  |  |  |  | - | - | [6 empty] | - | -
| K33 | 17.1 | 17.5 | 16.3 | 16 | 16.2 | 14.2 | 13.3 | 12.8 | 11.5 | 14 | 13 | 13.6 | 12.9 | 13.6 | 15 | 16
| K33/K11 | 1.147651 | 1.12 | 1.156028 | 1.032258 | 0.91 | 1.007092 | 1.047244 | 1 | 0.97 | 1.16 | 1.11 | 0.9927007 | 1.08 | 0.9338235 | 1.06 | 1.059603
Threshold voltage Saturation voltage | Ｖ10,Θ=0 | [6 empty] | - | - | [6 empty] | - | -
| Ｖ50,Θ=0 | [6 empty] | - | - | [6 empty] | - | -
| Ｖ90,Θ=0 | [6 empty] | - | - | [6 empty] | - | -
| Vth | [6 empty] | 2.3 | 2.35
Chiral pitch (um) | P | [6 empty] | - | - |  |  |  | - |  |  | - | -
密度 (g/cm^3) |  |  |  |  | 1.00617 |  | 1.022 | 1.006 | 0.986 |  | 0.9922 | 0.9994 |  | 1.0071 |  | 1.0035 | 1.0035
Remark (量產機種)(特色) | * | [5 empty] | Vop~5V RT:<16ms@25℃ |  | Tf=5.2ms | Tf=5.Xms | Tf=5.2ms | Tf~3.6ms | Tf=8ms | Tf=4ms TR4 phase | Tf=4ms TR4 phase | Tf=3.5ms TR3 phase | Tf=3.5ms TR3 phase

## 評估階段_VA
產品 | * | TV | TV | TV | TV | TV | TV | TV | TV | TV | TV | TV | TV | TV | TV | TV | TV | TV | TV | TV | TV | TV | TV | TV | TV | TV | TV | TV | TV | TV | TV | TV | TV | TV | TV | TV | TV | TV | TV | TV | TV | TV | TV | TV | TV | TV | S/M mobile | S/M mobile | S/M mobile | S/M mobile | S/M Automotive | S/M iphone | S/M iphone
Type | * | VA | DJITO | DJITO | DJITO | DJITO | DJITO | DJITO | DJITO | DJITO | DJITO | DJITO | DJITO | DJITO | DJITO | DJITO | DJITO | DJITO | NPVA | NPVA | NPVA | NPVA | NPVA | NPVA | NPVA | NPVA | NPVA | NPVA | NPVA | NPVA | NPVA | NPVA | NPVA | NPVA | NPVA | NPVA | NPVA | NPVA | NPVA | PAVA | PAVA | PAVA | PAVA | PAVA | PAVA | PAVA | VA | VA | VA | VA | NPVA | NPVA | NPVA
LC Name | * | LCT-09-453 | LCT-10-2896 | LCT-10-2902 | LCT-11-1157 | LCT-11-1168 | LCT-11-1169 | LCT-11-1645 | ZCM7156XX | ZCM-7094XX | ZCM-7110XX | ZCM-7127XX | ZCM-7134XX | ZCM-7135XX | ZCM-7136XX | ZCM-7137XX | ZCM7140LB | LCT-12-912 | ZIX-7015PA | ZCM-7019PA | ZCM-7020PA | ZCM-7021PA | ZCM-7022PA | NA-0493CMB4 | ZCM-7023PA | ZCM-7025XX | ZCM-7026XX | ZCM-7029XX | LCT-10-1171 | LCT-10-1171 | LCT-11-246 | LCT-11-246 | LCT-12-1667 | LCT-12-1667 | LCT-12-1667 | LCT-13-2207 | LCT-13-2210 | LCT-13-2588 | LCT-13-2589 | ZCM-7093XX | ZCM-7121XX | ZCM-7129XX | ZCM-7130XX | ZCM-7131XX | ZCM-7132XX | LCT-11-1645 | LCT-07-629 | LCT-09-2125 | LCT-09-2127 | LCT-09-381 | LCT-10-1031 | LCT-08-1950 | LCT-10-1032
廠區 | * | CMO | CMO | CMO | CMO | CMO | CMO | CMO | CMO | CMO | CMO | CMO | CMO | CMO | CMO | CMO | CMO | INX | CMI | CMI | CMI | CMI | CMI | CMO | CMI | CMI | CMI | CMI | CMI | CMI | CMI | CMI | CMI | CMI | CMI | CMI | CMI | CMI | CMI | CMO | CMO | CMO | CMO | CMO | CMO | CMO | CMO | CMO | CMO | TPO |  | TPO | TPO
廠商 |  | Merck | Merck | Merck | Merck | Merck | Merck | Merck | Chisso | Chisso | Chisso | Chisso | Chisso | Chisso | Chisso | Chisso | Chisso | Merck | Chisso | Chisso | Chisso | Chisso | Chisso | DIC | Chisso | Chisso | Chisso | Chisso | Merck | Merck | Merck | Merck | Merck | Merck | Merck | Merck | Merck | Merck | Merck | Chisso | Chisso | Chisso | Chisso | Chisso | Chisso | Merck | Merck | Merck | Merck | Merck | Merck | Merck | Merck
廠商量測LC溫度(℃) |  | 25 | 20 | 20 | 20 | 20 | 20 | 20 | 20 | 25 | 25 | 25 | 25 | 25 | 25 | 25 | 20 |  | 25 | 25 | 25 | 25 | 25 | 20 |  | 25 | 25 |  | 25 | 20 | 25 | 20 | 20 | 25 | 30 | 20 | 20 | 20 | 20 | 25 | 25 | 25 | 25 | 25 | 25 | 20 | 25 | 20 | 20 | 25 | 25 | 20 | 25
Transition Temp. | Tni(℃) | 75.1 | 75.3 | 75.2 | 71.1 | 70.5 | 73.4 | 70.5 | 75 | 74 | 74.7 | 75.4 | 70 | 75 | 75 | 74 | 75 |  | 74.6 | 75 | 70 | 74 | 71 | 75.1 | 74.5 | 75 | 75 |  | 74.8 | 74.8 | 74.8 | 74.8 | 75.4 | 75.4 | 75.4 | 75.2 | 74.4 | 74.5 | 74.5 | 74.9 | 74 | 70 | 70 | 74 | 74 | 70.5 | 85.7 | 85.6 | 85 | 90.4 | 106.1 | 89.8 | 90
| Tcn(℃) | -20 | [7 empty] | -20 | -20 | -20 | -20 | -20 | -20 | -20 |  |  | -20 | -20 | -20 | -20 | -20 | -20 |  | -20 | -20 |  | -20 | -20 | -20 | -20 | -20 | -20 | -20 | -25 | -25 | -25 | -25 | -20 | -20 | -20 | -20 | -20 | -20 |  | -40 | -40 | -40 | -30 | -40
cell Gap (um) |  | 3.6 |  |  | 3 | 3 |  |  |  | 3.25 | 3.2 | 3 |  |  |  |  | 3.2 |  | 3.2 |  | 3.2 | 3.2 | 3.2 |  |  | 3.2 | 3.2 |  | 3.2 | 3.2 | 3.2 | 3.2 | 3.5 | 3.5 | 3.5 | 3.5 | 3.5 | 3.5 | 3.5 | [10 empty] | 3
d*△n (um) |  | 0.3276 |  |  | 0.3462 | 0.3441 |  |  |  | 0.34125 | 0.3424 | 0.339 |  |  |  |  | 0.432 |  | 0.3328 |  | 0.336 | 0.336 | 0.3328 |  |  | 0.336 | 0.3392 |  | 0.328 | 0.33472 | 0.33184 | 0.33824 | 0.36925 | 0.36365 | 0.3563 | 0.3437 | 0.34195 | 0.3689 | 0.36925 | 0 | [9 empty] | 0.3489
Optical Anisotropy (589.3nm) | ne | 1.5698 | 1.595 | 1.5952 | 1.6048 | 1.6035 | 1.5964 | 1.5918 | 1.578 | 1.592 | 1.593 | 1.602 | 1.614 | 1.602 | 1.601 | 1.615 | 1.63 | 1.5901 | 1.591 | 1.59 | 1.589 | 1.592 | 1.59 | 1.596 | 1.589 | 1.591 | 1.591 |  | 1.5845 | 1.588 | 1.5857 | 1.5884 | 1.5907 | 1.5866 | 1.5833 | 1.5839 | 1.5802 | 1.5908 | 1.5896 | 1.597 | 1.593 | 1.602 | 1.6 | 1.602 | 1.601 | 1.5918 | 1.5816 | 1.5819 | 1.5953 | 1.6 | 1.6073 | 1.6065 | 1.605
| no | 1.4788 | 1.4855 | 1.4848 | 1.4894 | 1.4888 | 1.4866 | 1.4854 | 1.482 | 1.487 | 1.486 | 1.489 | 1.492 | 1.489 | 1.488 | 1.492 | 1.495 | 1.485 | 1.487 | 1.485 | 1.484 | 1.487 | 1.486 | 1.488 | 1.484 | 1.486 | 1.485 |  | 1.482 | 1.4834 | 1.482 | 1.4827 | 1.4852 | 1.4827 | 1.4815 | 1.4857 | 1.4825 | 1.4854 | 1.4841 | 1.489 | 1.488 | 1.491 | 1.491 | 1.492 | 1.491 | 1.4854 | 1.4816 | 1.4817 | 1.4855 | 1.4837 | 1.4887 | 1.4857 | 1.4865
| △n | 0.091 | 0.1095 | 0.1104 | 0.1154 | 0.1147 | 0.1098 | 0.1064 | 0.096 | 0.105 | 0.107 | 0.113 | 0.122 | 0.113 | 0.113 | 0.123 | 0.135 | 0.1051 | 0.104 | 0.105 | 0.105 | 0.105 | 0.104 | 0.108 | 0.105 | 0.105 | 0.106 |  | 0.1025 | 0.1046 | 0.1037 | 0.1057 | 0.1055 | 0.1039 | 0.1018 | 0.0982 | 0.0977 | 0.1054 | 0.1055 | 0.108 | 0.105 | 0.111 | 0.109 | 0.11 | 0.11 | 0.1064 | 0.1 | 0.1002 | 0.1098 | 0.1163 | 0.1186 | 0.1208 | 0.1185
Dielectric Constant (1KHz) | ε∥ | 3.7 | 3.6 | 3.8 | 3.4 | 3.3 | 3.45 | 3.4 | 3.3 | 3.2 | 3.2 | 3.4 | 3.4 | 3.4 | 3.4 | 3.4 | 3.4 | 3.8 | 3.2 | 3.3 | 3.4 | 3.4 | 3.3 | 3.3 | 3.3 | 3.3 | 3.2 |  | 3.5 | 3.5 | 3.6 | 3.7 | 3.3 | 3.31 | 3.31 | 3.5 | 3.4 | 3.5 | 3.5 | 3.2 | 3.2 | 3 | 3 | 3.1 | 3.1 | 3.4 | 3.7 | 3.7 | 3.7 | 3.9 | 3.5 | 3.9 | 3.7
| ε⊥ | 7 | 6.9 | 7 | 6 | 5.6 | 6.37 | 6.3 | 6.7 | 6.1 | 6.1 | 6.5 | 5.9 | 6.4 | 6.4 | 6.3 | 6.4 | 7.2 | 6.1 | 6.6 | 6.3 | 6.4 | 6.4 | 6.5 | 6.5 | 6.3 | 6.3 |  | 6.6 | 6.8 | 7 | 7.1 | 6.1 | 5.91 | 5.78 | 6.4 | 6.7 | 6.7 | 6.7 | 5.7 | 5.7 | 4.8 | 4.8 | 5 | 5 | 6.3 | 7.4 | 7.8 | 7.7 | 9 | 6.9 | 8.9 | 7.4
| △ε | -3.3 | -3.3 | -3.2 | -2.6 | -2.3 | -2.9 | -2.9 | -3.4 | -2.9 | -2.9 | -3.1 | -2.5 | -3 | -3 | -2.9 | -3 | -3.5 | -2.9 | -3.3 | -2.9 | -3.1 | -3.1 | -3.2 | -3.2 | -3 | -3.1 |  | -3.1 | -3.2 | -3.4 | -3.5 | -2.8 | -2.6 | -2.5 | -3 | -3.2 | -3.2 | -3.1 | -2.5 | -2.5 | -1.8 | -1.8 | -1.9 | -1.9 | -2.9 | -3.7 | -4.1 | -4 | -5.1 | -3.4 | -4.9 | -3.7
Flow Viscosity (mm2/s) | ν | 14 | [26 empty] | 15 |  | 13 | [16 empty] | NA | NA |  | 18
Viscosity (mPa･s) at 20℃ | η | [8 empty] | 15 | 17.2 | 15.1 | 13.7 | 14.6 | 14.5 | 15.2 |  |  | 15.5 | [5 empty] | 17.4 | [14 empty] | 15.6 | 13.4 | 13.9 | 13.7 | 12.3 | 12.5
Rotational Viscosity (mPa･s) | γ1 | 85 | 98 | 96 | 90 | 82 | 86 | 86 | 71 | 54 | 58 | 52 | 53 | 44 | 45 | 50 | 70 | 94 | 56 | 62 | 51 | 65 | 59 | 122 | 60 |  |  |  | 91 | 120 | 92 | 115 | 102 | 78 | 61 | 111 | 115 | 118 | 115 | 56 | 48 | 48 | 47 | 44 | 45 | 86 | 116 | 149 | 154 | 162 | 152 | 245 | 142
Elastic Constant (pN) | K11 | 12.5 | 13.4 | 13.2 | 14.3 | 14 | 13.8 | 13.9 | 16 | 16.7 | 16 | 15.4 | 15.4 | 15.4 | 14.7 | 15.2 | 17.5 | 13.4 | 17 | 16.3 | 14.5 | 15.3 | 15.8 | 16.4 | 15.6 | 15.5 | 15.4 |  | 11.9 | 12.7 | 14.2 | 15.1 | 16.2 | 15.2 | 14.2 | 12.4 | 14 | 14.1 | 13.6 | 16.7 | 15.5 | 15.6 | 15.6 | 15.6 | 16.2 | 13.9 | 13.3 | 14 | 14 | 15.7 | 15.8 | 14.8 | 14.4
| K22 | 6.3 | [7 empty] | - | - | - | - | - | - | - |  |  | - | - | - | - | - | [7 empty] | - | [8 empty] | - | - | - | - | - | -
| K33 | 14.2 | 15 | 14.7 | 15.8 | 15.5 | 15 | 16.4 | 14.7 | 13.8 | 13.5 | 14.9 | 13.2 | 13.6 | 13 | 12.9 | 14.4 | 14.9 | 14.6 | 14.3 | 12.7 | 13.6 | 13.6 | 13.1 | 14.1 |  |  |  | 12.9 | 13.6 | 15 | 16 | 17.3 | 16.3 | 15.3 | 13.7 | 14.3 | 14.2 | 13.7 | 14.2 | 14.6 | 13.4 | 13.3 | 13.9 | 14.2 | 16.4 | 13.5 | 16 | 15.5 | 15.1 | 16.7 | 14.9 | 14.7
| K33/K11 | 1.136 | 1.12 | 1.11 | 1.1 | 1.11 | 1.09 | 1.18 | 0.918 | 0.8263473 | 0.84375 | 0.9675325 | 0.8571429 | 0.8831169 | 0.8843537 | 0.8486842 | 0.822 | 1.11 | 0.8588235 | 0.8773006 | 0.8758621 | 0.8888889 | 0.8607595 | 0.798 |  |  |  |  | 1.08 | 1.070866 | 1.06 | 1.059603 | 1.07 | 1.072368 | 1.077465 | 1.104839 | 1.021429 | 1.01 | 1.01 | 0.8502994 | 0.9419355 | 0.8589744 | 0.8525641 | 0.8910256 | 0.8765432 | 1.18 | 1.015038 | 1.14 | 1.11 | 0.9617834 | 1.056962 | 1.01 | 1.020833
Threshold voltage Saturation voltage | Ｖ10,Θ=0 | [8 empty] | - | - | - | - | - | - | - |  |  | - | - | - | - | - | [7 empty] | - | [8 empty] | - | - | - | - | - | -
| Ｖ50,Θ=0 | [8 empty] | - | - | - | - | - | - | - |  |  | - | - | - | - | - | [7 empty] | - | [8 empty] | - | - | - | - | - | -
| Ｖ90,Θ=0 | [8 empty] | - | - | - | - | - | - | - |  |  | - | - | - | - | - | [7 empty] | - | [8 empty] | - | - | - | - | - | -
| Vth/Vc/V0 |  |  |  | 2.63 | 2.73 | 2.53 | 2.53 | 2.2 | 2.32 | 2.31 | 2.34 | 2.4 | 2.26 | 2.22 | 2.23 | 2.32 | 2.18 | 2.37 | 2.21 | 2.19 | 2.22 | 2.21 |  |  | 2.23 | 2.26 |  |  | 2.16 |  | 2.23 | 2.67 | 2.65 | 2.62 | 2.27 | 2.23 | 2.22 | 2.21 | 2.51 | 2.54 | 2.87 | 2.88 | 2.9 | 2.89 | 2.53 |  | 2.09 | 2.08 |  | 2.34 | 1.84 | 2.09
Chiral pitch (um) | P | [8 empty] | - | - | - | - | - | - | - |  |  | - | [11 empty] | - | [8 empty] | - | - | - | - | - | -
密度 (g/cm^3) |  | 0.9982 | [7 empty] | 0.995 | 0.997 | 1.006 | 1.006 | 1.008 | 1.009 | 1.017 |  |  | 0.994 | 1.004 | [8 empty] | 1.0071 | 1.0109 | 1.0035 | 0.9993 | 0.9947 |  |  | 20℃: 1.00353 30℃: 0.99601 | 20℃: 1.00771 30℃: 1.00008 | 20℃: 1.00757 30℃: 0.99997 |  | 0.992 | 0.993 | 0.985 | 0.986 | 0.985 | 0.987 |  | 1.015 | NA | NA |  | 1.024
Remark (量產機種)(特色) | * |  | TR2 phase | TR2 phase | Tf=3ms TR2 phase | Tf=3ms TR2 phase |  |  |  | Tf=3.6ms |  | Tf~3ms | [6 empty] | Tf=4ms | Tf=5ms TR2 phase | [8 empty] | Tf=4ms TR4 phase |  | Tf=3.5ms TR3 phase | 30℃:1.00764 | [18 empty] | Vop~6V GTG<20ms | Vop~5.0V RT:<20ms@25℃ | Vop~5.0V RT:<12ms@25℃

## 量產正型_AAS&IPS
產品 | * | MNT | MNT | Medical | Tablet | Tablet |  |  |  | Mobile | Mobile |  | S/M(Hitachi技轉) |  |  | Low Frame Rate | Gaming
Type | * | IPS | IPS | IPS | IPS | AAS | AAS | AAS | AAS | AAS | AAS | AAS | AAS | AAS | AAS | AAS | AAS
LC Name | * | LCT 08-828 | LCT 08-1304 | LCT 09-212 | LCT-11-2119 | ZTO-5171XX | ZTO-5172XX | LCT-10-1930 | LCT-11-362 | LCT-10-300 | LCT-11-2596 | SML 1228L | LCT 10-1298 | ZCM-5565XX | ZCM-5571XX | ZCM-5522XX | LCT-17-941
廠區 | * | CMO | CMO | CMO | CMI | TPO | TPO | INX/CMO | TPO | CMO/TPO | CMO | CMO | CMO | CMO | CMO
廠商 |  | Merck | Merck | Merck | Merck | Chisso | Chisso | Merck | Merck | Merck | Merck | Merck | Merck | JNC | JNC | JNC | Merck
廠商量測LC溫度(℃) |  | 25 | 25 | 20 | 25 | 25 | 25 | 25 | 25 | 25 | 25 | 25 | 25 | 25 | 25 | 25 | 25
Transition Temp. | Tni(℃) | 80.1 | 76.5 | 76.9 | 79.6 | 90 | 90 | 80 | 90.3 | 90.4 | 91 | 90.2 | 90.2 | 101.2 | 101.2 | 89.9 | 76.7
| Tcn(℃) | -20 | -20 |  |  | -30 | -30 | -30 | -30 | -30 | -30 | -40 | -40 | -30 | -40 | -30
cell Gap (um) |  | 4.5 | 4.2 | 3.6 |  |  |  |  | 3.2 |  | 3.25 |  |  |  |  | 3.2 | 2.6
d*△n (um) |  | 0.3438 | 0.36162 | 0.36396 |  |  |  |  | 0.33536 |  | 0.320125 |  |  |  |  | 0.32 | 0.29796
Optical Anisotropy (589.3nm) | ne | 1.5496 | 1.5591 | 1.583 | 1.5842 | 1.605 | 1.592 | 1.5795 | 1.5893 | 1.5898 | 1.5861 | 1.5894 | 1.5741 | 1.712 | 1.7133 | 1.586 | 1.6026
| no | 1.4732 | 1.473 | 1.4819 | 1.4819 | 1.49 | 1.486 | 1.4775 | 1.4845 | 1.4852 | 1.4876 | 1.4888 | 1.478 | 1.511 | 1.511 | 1.486 | 1.488
| △n | 0.0764 | 0.0861 | 0.1011 | 0.1023 | 0.115 | 0.105 | 0.102 | 0.1048 | 0.1046 | 0.0985 | 0.1006 | 0.0961 | 0.201 | 0.2023 | 0.1 | 0.1146
Dielectric Constant (1KHz) | ε∥ | 9.1 | 13 | 13.6 | 12.5 | 7.9 | 8 | 12.7 | 10.1 | 10.2 | 9.4 | 9.7 | 13 | 7.1 | 9.6 | 8.5 | 5.7
| ε⊥ | 3.2 | 3.7 | 3.4 | 3.4 | 2.9 | 2.9 | 3.4 | 3.1 | 3.2 | 3.1 | 3.2 | 3.3 | 3.2 | 3.5 | 3 | 2.8
| △ε | 5.9 | 9.3 | 10.2 | 9.1 | 5 | 5.1 | 9.3 | 7 | 7 | 6.2 | 6.5 | 9.7 | 3.9 | 6.1 | 5.5 | 2.9
Flow Viscosity (mm2/s) | ν | 10 | 11 |  |  |  |  | 9 | 9.5 | 11.3 | 11
Viscosity (mPa･s) at 20℃ | η |  |  |  |  | 12.8 | 11.1 |  | 73 | 90 |  |  |  | 24 | 30 | 9
Rotational Viscosity (mPa･s) | γ1 | 57.4 | 75 | 68 | 58 | 61 | 57 | 55 | 58 | 71 | 70 |  |  | 124 | 204 | 55 | 47
Elastic Constant (pN) | K11 | 11.2 | 10.2 | 11.6 | 10.9 | 11.8 | 12.4 | 11.2 | 13.5 | 12.8 | 12.2 | 13.4 | 13 | 16.6 | 17.1 | 12.4 | 13.2
| K22 | 5.9 | 5.6 |  |  | 8.8 | 9.1 |  | 6.6 | 6.4 |  |  |  | 8.2 | 7.1 | 6.8 | 6.6
| K33 | 16.7 | 12.6 | 14.1 | 13 | 16.3 | 18 | 12.8 | 15.7 | 14.9 | 16.4 | 15.5 | 15 | 18.3 | 13.6 | 14 | 13.5
| K33/K11 | 1.491071 | 1.235294 | 1.22 | 1.19 | 1.381356 | 1.451613 | 1.142857 | 1.162963 | 1.1640625 | 1.34 | 1.16 | 1.15 |  |  | 1.129032 | 1.022727
Threshold voltage Saturation voltage | Ｖ10,Θ=0 |  |  |  |  | 1.95 | 1.92 | 1.57 | 1.67 | 1.55 | 1.69 |  |  |  |  | 1.83
| Ｖ50,Θ=0 |  |  |  |  | 2.3 | 2.29 | 2.33 | 2.04 | 1.93 | 2.58
| Ｖ90,Θ=0 |  |  |  |  | 2.84 | 2.85 | 3.23 | 2.53 | 2.42 | 3.59 |  |  |  |  | 2.81
| Vth |  |  | 1.13 | 1.16 |  |  | 1.16 | 1.46 | 1.43 | 1.48
Chiral pitch (um) | P |  |  |  |  | - | - |  | none | none
密度 (g/cm^3) |  | 1.0206 | 1.06949 |  |  | 1.019 | 1.012 | 1.048 | 1.014 | 1.025 | 1.01702 |  |  | 1.072 | 1.101
Remark (量產機種)(特色) | * | 6V-28ms | 6V-45ms | 7~8V-16ms |  | Vop : 4~5V RT:<16ms@25℃ |  | 3.6V-20ms | Vop : 4~5V RT=20ms | MP Vop~4.5V RT:<40ms@25℃ | 5V 22ms |  |  | 高dn寬溫液晶 | 高dn寬溫液晶
散射係數 |  | 0.01720457 | [13 empty] | 0.02728824 | 0.02938361
g1/K11/d2 (應答係數) |  | 0.2530864 | [13 empty] | 45.41935 | 24.0697
De/K11 (VT係數) |  | 0.5267857 | [13 empty] | 0.4435484 | 0.219697

## 量產負型AAS
產品 | * | [6 empty] | Mobile | Mobile | [11 empty] | NB
Type | * | AAS |  | AAS |  | AAS |  | AAS | AAS | AAS | AAS | AAS | AAS | AAS |  | AAS | AAS | AAS |  |  | AAS
LC Name | * | LCT-13-1386 |  | LCT-16-1381 |  | LCT-15-1098 |  | ZYH-7013XX | LCT-16-1228 |  | LCT-16-704 | VNJ8001L25T | BY17-Q01F | LCT-16-1381 |  | LCT-17-1336 | LCT-19-580 | SLC19V33L00 | LCT-16-1200 | ZIX-7244XX | LCT-19-1113
廠區 | * | 南廠, T1 |  | T3 |  | T1 |  | L6 | T6 |  | L6 | L6 | T1/T2/T3/T6 | T3 |  | T6/T3/T2 | T6
廠商 |  | Merck |  | Merck |  | Merck |  | JNC | Merck |  | Merck | VVI | BaYi Space | Merck |  | Merck | Merck | SliChem | Merck | JNC | Merck
廠商量測LC溫度(℃) |  | 20 | 25 | 20 | 25 | 20 | 25 | 25 | 20 | 25 | 25 | 25 | 25 | 20 | 25 | 25 | 25 | 25 | 25 | 25 | 20 | 25 | 30
Transition Temp. | Tni(℃) | 84.5 |  | 84.9 | 84.9 | 85.2 | 85.2 | 80 | 78.2 |  | 87.8 | 80.3 | 85 | 84.9 | 84.9 | 84.6 | 79.4 | 79.9 | 91.1 |  | 77.8
| Tcn(℃) | -30 | -30 |  |  | -30 | -30 | <-30 | -30 |  | <-30 | <-30 | -30 | -30 | -30 | -30 | -30 | -30 | -20 | -15
cell Gap (um) |  |  | 3.1 | 2.8 | 2.8 | 3.1 | 3.1 | 3.2 | 3.2 | 3.2 | 3.2 | 3.2 | 2.8 | 2.8 | 2.8 | 2.8 | 3 | 2.8 | 3.65 | 3.65 | 3.2 | 3.2 | 3.2
d*△n (um) |  |  | 0.29481 | 0.29904 | 0.29372 | 0.30256 | 0.29822 | 0.32 | 0.32512 | 0.31776 | 0.31232 | 0.32 | 0.3206 | 0.29904 | 0.29372 | 0.3234 | 0.3201 | 0.32228 | 0.309885 |  | 0.30848 | 0.30208 | 0.29568
Optical Anisotropy (589.3nm) | ne | 1.5774 | 1.5741 | 1.5905 | 1.5872 | 1.5794 | 1.5769 | 1.586 | 1.5832 | 1.5796 | 1.5789 | 1.5852 | 1.5975 | 1.5905 | 1.5872 | 1.6015 | 1.5925 | 1.6028 | 1.563 |  | 1.5776 | 1.5743 | 1.5711
| no | 1.4807 | 1.479 | 1.4837 | 1.4823 | 1.4818 | 1.4807 | 1.486 | 1.4816 | 1.4803 | 1.4813 | 1.4852 | 1.483 | 1.4837 | 1.4823 | 1.486 | 1.4858 | 1.4877 | 1.4781 |  | 1.4812 | 1.4799 | 1.4787
| △n | 0.0967 | 0.0951 | 0.1068 | 0.1049 | 0.0976 | 0.0962 | 0.1 | 0.1016 | 0.0993 | 0.0976 | 0.1 | 0.1145 | 0.1068 | 0.1049 | 0.1155 | 0.1067 | 0.1151 | 0.0849 |  | 0.0964 | 0.0944 | 0.0924
Dielectric Constant (1KHz) | ε∥ | 3.6 | 3.5 | 3.6 | 3.6 | 3.46 | 3.5 | 3.4 | 3.7 | 3.7 | 3.7 | 3.4 | 3.7 | 3.6 | 3.6 | 3.9 | 3.72 | 3.85 | 3.5 |  | 3.78 | 3.79 | 3.81
| ε⊥ | 7.1 | 7 | 7.4 | 7.1 | 6.94 | 6.8 | 6.1 | 7.4 | 7.2 | 7.6 | 6.1 | 7.5 | 7.4 | 7.1 | 8.4 | 7.65 | 8.08 | 6.9 |  | 8.56 | 8.32 | 8.07
| △ε | -3.6 | -3.4 | -3.9 | -3.6 | -3.48 | -3.3 | -2.7 | -3.7 | -3.5 | -3.9 | -2.7 | -3.8 | -3.9 | -3.6 | -4.6 | -3.93 | -4.23 | -3.4 |  | -4.78 | -4.53 | -4.26
Flow Viscosity (mm2/s) | ν | 18 | 14 | 2.17 | 2.18 | 17 | 14 | [6 empty] | 2.17 | 2.18 | 15 |  |  | 14 |  | 17 | 13 | 11
Viscosity (mPa･s) at 20℃ | η | [10 empty] | 17 | 25.1
Rotational Viscosity (mPa･s) | γ1 | 128 | 99 | 114 | 88 | 107 | 88 | 94 | 95 | 76 | 106 | 86.5 | 108 | 114 | 88 | 95 | 81 | 97.2 | 93 |  | 108 | 84 | 67
Elastic Constant (pN) | K11 | 14.1 | 13.2 | 15.2 | 13.8 | 14.7 | 14 | 15.2 | 13.4 | 12.8 | 15.2 | 13.8 | 15 | 15.2 | 13.8 | 14.1 | 14.6 | 17 | 14.8 |  | 14.4 | 13.7 | 12.8
| K22 | 7.05 | 6.6 | 7.6 | 6.9 | 7.35 | 7 |  | 6.7 | 6.4 | 7.6 | 8.7 | 7.5 | 7.6 | 6.9 | 7.05 | 7.3 | 8.5 | 7.4 |  | 7.2 | 6.85 | 6.4
| K33 | 16 | 15.3 | 16.4 | 15.1 | 15.1 | 14.5 | 14.7 | 15.2 | 14.5 | 17.1 | 14.5 | 17.5 | 16.4 | 15.1 | 14.5 | 15.2 | 15 | 16.9 |  | 15.5 | 14.7 | 13.8
| K33/K11 | 1.13 | 1.16 | 1.078947 | 1.094203 | 1.027211 | 1.04 | 0.9671053 | 1.13 | 1.1328125 | 1.125 | 1.051 | 1.166667 | 1.078947 | 1.094203 | 1.028369 | 1.041096 | 0.8823529 |  |  | 1.076389 | 1.072993 | 1.078125
Threshold voltage Saturation voltage | Ｖ10,Θ=0 | 2.24 | 2.22 | [8 empty] | 3.03 | 2.692
| Ｖ50,Θ=0 | 3.24 | 3.22 | [8 empty] | 3.86 | 3.537
| Ｖ90,Θ=0 | 4.75 | 4.73 | [8 empty] | 5.16 | 4.758
| Vth | 2.23 | 2.24 |  |  | 2.21 | 2.22 | 2.4 | 2.12 | 2.13 | 2.2 | 2.45
Chiral pitch (um) | P
密度 (g/cm^3) |  | 1.0078 | 1.0041 |  |  | 0.998 | 0.994 |  | 1.002 | 1.0057 |  | 1.0015 | 1.0066 |  |  | 1.0249 | 1.0097 | 1.0187 |  |  | 1.0109 | 1.0072 | 1.0033
Remark (量產機種)(特色) | * | LCT-13-1303 + addive 預期RT~30ms(因γ1) △ε↓ 電壓↑: 7-8V Tran%提升預期會再多一些 |  | 231 revised LC 2.8um DND=300nm 20ms液晶 |  | 3.1um dnd=300nm BP=1000 <25ms液晶 BP=4000A 14-2單體 |  | L6量產液晶 高信賴性 RT < 35 ms | L6量產液晶 使用到14-2單體 concept與1098相近 RT < 30 ms LTPS BP1500A 5V實績 RT 23ms Tgray26~28ms |  | L6量產液晶 | L6 Cost Down液晶 7013xx的2nd source RT < 35 ms 尚未Release | 第三代負型液晶 dnd=320nm Cell Gap=2.8um | 第二帶負型液晶 T3 量產液晶 |  | 第三代負型液晶 dnd=320nm Cell Gap=2.8um 1028進版(17-2單體) | 第四代負型液晶 dnd=320nm Cell Gap=3.0um 1228進版(使用15-2&17-2&18-1單體) |  | Medical LC CR 2000 | 搭配RB005 Vop> 7V CR: 2700 RT=30ms
散射係數(越大暗態越亮) |  | 0 | 0.0223367 | 0.02309936 | 0.02432666 | 0.01857199 | 0.02266554 | 0.02415919104 | 0.02636867 | 0.02629991 | 0.02146335 | 0.02571097 | 0.02612599 | 0.02309936 | 0.02432666 | 0.02996385 | 0.02617094 | 0.02624414 | 0.0186687 | #DIV/0! | 0.0224985 | 0.02263868 | 0.0231017
散射係數(只計K22) |  |  | 0.03959687 | 0.03971469 | 0.0420722 | 0.03764934 | 0.03831556 | 0.03973551 | 0.04630916 | 0.04616182 | 0.03756087 | 0.04372107 | 0.0464462 | 0.03971469 | 0.0420722 | 0.05050645 | 0.04433525 | 0.04168188 | 0.03288046 | #DIV/0! | 0.03864326 | 0.03883277 | 0.03970605
應答係數(g1/K11)*d^2,越大越慢 |  | 0 | 72.075 | 58.8 | 49.9942 | 69.95034 | 60.40571 | 63.32632 | 72.59701 | 60.8 | 71.41053 | 64.18551 | 56.448 | 58.8 | 49.9942 | 52.8227 | 49.93151 | 89.65271 | 167.4314 | #DIV/0! | 153.6 | 125.5708 | 107.2
VT係數(De/K11, 絕對值越大相同電壓下穿透率越大) |  | -0.2553191 | -0.2575758 | -0.2565789 | -0.2608696 | -0.2367347 | -0.2357143 | -0.1776316 | -0.2761194 | -0.2734375 | -0.2565789 | -0.1956522 | -0.2533333 | -0.2565789 | -0.2608696 | -0.3262411 | -0.2691781 | -0.4976471 | -0.4594595 | #DIV/0! | -0.6638889 | -0.6613139 | -0.665625
Note on N18: 單位:mpa.s 儀器:震動黏度計

## 評估階段負型_AAS
產品 | * | Mobile | [31 empty] | Tablet
Type | * | AAS | AAS |  | AAS | AAS |  | AAS | AAS | AAS |  | AAS | AAS |  | AAS | AAS | AAS | AAS | AAS |  | AAS |  | AAS | AAS | AAS | AAS | AAS |  |  | AAS |  |  |  | PAIPS | AAS | AAS | AAS | AAS | AAS | AAS | AAS | AAS | AAS |  |  | AAS |  |  | AAS |  | AAS |  | AAS |  | AAS | AAS | AAS | AAS | AAS | AAS | AAS | AAS | AAS | AAS | AAS | AAS | AAS | AAS | AAS | AAS | AAS | AAS | AAS | AAS | AAS | AAS | AAS | AAS | AAS | AAS | AAS | AAS | AAS
LC Name | * | LCT-08-856 | LCT-12-2585 |  | LCT-12-2951 | LCT-13-1303 |  | LCT-13-2380 | LCT-13-2509 | LCT-13-2510 |  | LCT-13-2717 | LCT-14-13 |  | LCT-14-431 | LCT-14-432 | LCT-14-451 | LCT-14-551 | LCT-14-321 |  | LCT-14-1577 |  | LCT-15-1096 | LCT-15-1293 | LCT-15-1283 | LCT-15-1157 | NA-0952 |  |  | NA-0953 |  |  | LCT-16-231 | LCT-13-1211 | ZCM-7177XX | ZCM-7194XX | ZCM-7199XX | ZCM-7200XX | ZCM-7201XX | ZCM-7205XX | ZCM-7206XX | ZCM-7207XX | ZIX-7034XX |  |  | ZIX-7035XX |  |  | ZIX-7045 |  | LCT-14-266 |  | LCT-14-319 |  | LCT-17-1028 | LCT-17-1031 | ZIX-7047 | ZIX-7048 | ZIX-7049 | SLC17V32L00 | BY17-Q01F | ZIX-7049 | SLC18V15L00 | VNJ8004L28 | ZYH-7013XX | LCT-16-1228 |  | SLC18V25L00 | ZIX-7050 | ZIX-7051 | BY19-Q01F | BY19-Q03F | ILD841001 | ILD841002 | VNJ80061 | BY19-Q09F | ILD841003 | ZIX-7052XX | SLC19V33L00 | VNJ80131 | LCT-19-489 | LCT-19-580 | LCT-19-606
廠區 | * | T2 | 南廠 & T2 |  | 南廠 & T2 | 南廠 |  | T3 | 南廠 | 南廠 |  | 南廠 | 南廠 |  | 南廠 | 南廠 | 南廠 | T2 | T2 |  | 南廠 |  | T2 | T2 | T2 | T2 | T2 |  |  | T2 |  |  |  | T2 | T2 | T2 | T2 | T2 | T2 | T2 | T2 | T2 | T2/T3 |  |  | T2 |  |  | T2 |  | T2 |  | T2 | [11 empty] | L6 | L6 | [15 empty] | T6
廠商 |  | Merck | Merck |  | Merck | Merck |  | Merck | Merck | Merck |  | Merck | Merck |  | Merck | Merck | Merck | Merck | Merck |  | Merck |  | Merck | Merck | Merck | Merck | DIC |  |  | DIC |  |  | Merck | Merck | JNC | JNC | JNC | JNC | JNC | JNC | JNC | JNC | JNC |  |  | JNC |  |  | JNC |  | Merck |  | Merck |  | Merck | Merck | JNC | JNC | JNC | SliChem | BaYi Space | JNC | SliChem | VVI | JNC | Merck |  | SliChem | JNC | JNC | BaYi Space | BaYi Space | HCCH | HCCH | VVI | BaYi Space | HCCH | JNC | SliChem | VVI | Merck | Merck | Merck
廠商量測LC溫度(℃) |  | 25 | 20 | 25 | 25 | 20 | 25 | 25 | 25 | 20 | 25 | 25 | 20 | 25 | 25 | 25 | 25 | 25 | 20 | 25 | 20 | 25 | 25 | 25 | 25 | 25 | 20 | 25 | 30 | 20 | 25 | 30 | 25 | 25 | 25 | 25 | 25 | 25 | 25 | 25 | 25 | 25 | 20 | 25 | 30 | 20 | 25 | 30 | 20 | 25 | 20 | 25 | 20 | 25 | 25 | 25 | 25 | 25 | 25 | 25 | 25 | 25 | 25 | 25 | 25 | 20 | 25 | 25 | 25 | 25 | 25 | 25 | 25 | 25 | 25 | 25 | 25 | 25 | 25 | 25 | 25 | 25 | 25
Transition Temp. | Tni(℃) | 79.3 | 79.8 |  | 79.8 | 84.6 |  | 80.8 | 85.4 | 85 |  | 84.6 | 84.8 |  | 84.3 | 84.7 | 84.7 | 84.3 | 84.9 |  | 84.7 |  | 84.7 | 84.7 | 84.7 | 84.8 | 85.07 |  |  | 85.6 |  |  | 85 | 80.1 | 80 | 80 | 75 | 80 | 75 | 75 | 80 | 80 | 80 |  |  | 80 |  |  | 85 |  | 79.8 |  | 79.6 |  | 84.7 | 84.8 | 85 | 85 |  | 85.2 | 85 | 85 | 85 | 85.57 | 80 | 78.2 |  | 80.7 | 79.4 | 74.5 | 75.3 | 75.7 | 74.8 | 75.2 | 89.34 | 80 | 80.8 | 79.9 | 81.6 | 86.73 | 80.4 | 79.4 | 85.2
| Tcn(℃) |  |  |  | -25 | [15 empty] | -30 |  | -30 | -30 | -30 | -30 | -30 |  |  | -30 |  |  |  | -30 | -30 | -30 | -30 | NG | NG | -30 | -30 | -30 | -20 |  |  | -20 |  |  | -30 | [5 empty] | -30 | -30 | -30 | -30 |  |  | -30 | -30 |  | -30 | <-30 | <-30 |  |  | <-30 | <-30 | [11 empty] | -30
cell Gap (um) | [23 empty] | 3 | 2.8 | 2.5 | [13 empty] | 3.1 | 3.1 | 3.1 | 2.7 |  |  | 2.6 |  |  | 3.1 | [5 empty] | 2.8 | 2.8 | 2.8 | 2.8 | 2.8 |  | 2.8 | 2.8 | 2.8 | 3.1 | 3.2 | 3.2 | 3.2 | 2.8 | 2.8 | 2.8 | 2.8 | 2.8 | 2.8 | 2.8 | 2.8 | 2.8 | 2.8 | 2.8 | 2.8 | 2.8 | 3.2 | 3 | 3
d*△n (um) | [23 empty] | 295 | 295 | 295 | [13 empty] | 295 | 295 | 295 | [6 empty] | 0.2976 | 0.2945 |  |  |  |  | 0.32172 | 0.32088 | 0.3164 | 0.3164 | 0.3192 | 0 | 0.3206 | 0.3192 | 0.3192 | 0.29574 | 0.32 | 0.32512 | 0.31776 | 0.32088 | 0.3164 | 0.3164 | 0.31808 | 0.3192 | 0.3192 | 0.3192 | 0.31836 | 0.3164 | 0.322 | 0.3178 | 0.3206 | 0.3178 | 0.31872 | 0.3201 | 0.3195
Optical Anisotropy (589.3nm) | ne | 1.5661 | 1.5767 | 1.5741 | 1.5774 | 1.577 | 1.5745 |  |  | 1.5893 | 1.5866 |  | 1.5818 | 1.5795 |  |  |  |  | 1.5905 | 1.5871 | 1.5809 | 1.5783 | 1.5774 | 1.5803 | 1.5869 | 1.6054 | 1.582 | 1.587 | 1.575 | 1.581 | 1.577 | 1.574 | 1.5856 | 1.5853 | 1.583 | 1.582 | 1.583 | 1.58 | 1.579 | 1.575 | 1.576 | 1.577 | 1.596 | 1.593 | 1.589 | 1.603 | 1.599 | 1.596 | 1.58 | 1.577 | 1.5774 | 1.5743 | 1.5892 | 1.587 | 1.5996 | 1.5996 | 1.598 | 1.597 | 1.601 | 1.6041 | 1.5975 | 1.601 | 1.6014 | 1.5782 | 1.586 | 1.5832 | 1.5796 | 1.6036 | 1.598 | 1.599 | 1.5966 | 1.5965 | 1.603 | 1.602 | 1.5967 | 1.5955 | 1.602 | 1.6 | 1.603 | 1.5947 | 1.581 | 1.5925 | 1.5896
| no | 1.4773 | 1.48 | 1.479 | 1.4801 | 1.4803 | 1.4792 |  |  | 1.4837 | 1.4824 |  | 1.4822 | 1.4812 |  |  |  |  | 1.4851 | 1.4832 | 1.4828 | 1.4814 | 1.4811 | 1.4818 | 1.4821 | 1.4875 | 1.483 | 1.482 | 1.481 | 1.483 | 1.481 | 1.48 | 1.482 | 1.4818 | 1.483 | 1.481 | 1.483 | 1.479 | 1.479 | 1.48 | 1.481 | 1.481 | 1.486 | 1.485 | 1.483 | 1.487 | 1.486 | 1.485 | 1.484 | 1.482 | 1.4812 | 1.4794 | 1.4848 | 1.4838 | 1.4847 | 1.485 | 1.485 | 1.484 | 1.487 | 1.49 | 1.483 | 1.487 | 1.4874 | 1.4828 | 1.486 | 1.4816 | 1.4803 | 1.489 | 1.485 | 1.486 | 1.483 | 1.4825 | 1.489 | 1.488 | 1.483 | 1.4825 | 1.487 | 1.4865 | 1.4885 | 1.4812 | 1.4814 | 1.4858 | 1.4831
| △n | 0.0888 | 0..0967 | 0.0951 | 0.0973 | 0.0967 | 0.0953 | 0.105 | 0.1045 | 0.1056 | 0.1042 | 0.0981 | 0.0996 | 0.0983 | 0.0986 | 0.0964 | 0.0975 | 0.1031 | 0.1054 | 0.1039 | 0.0981 | 0.0969 | 0.0963 | 0.0985 | 0.1048 | 0.1179 | 0.099 | 0.096 | 0.094 | 0.098 | 0.096 | 0.094 | 0.1036 | 0.1035 | 0.1 | 0.101 | 0.1 | 0.101 | 0.1 | 0.095 | 0.096 | 0.095 | 0.11 | 0.108 | 0.106 | 0.116 | 0.113 | 0.111 | 0.096 | 0.095 | 0.0962 | 0.0949 | 0.1044 | 0.1032 | 0.1149 | 0.1146 | 0.113 | 0.113 | 0.114 | 0.1141 | 0.1145 | 0.114 | 0.114 | 0.0954 | 0.1 | 0.1016 | 0.0993 | 0.1146 | 0.113 | 0.113 | 0.1136 | 0.114 | 0.114 | 0.114 | 0.1137 | 0.113 | 0.115 | 0.1135 | 0.1145 | 0.1135 | 0.0996 | 0.1067 | 0.1065
Dielectric Constant (1KHz) | ε∥ | 3.63 | 3.7 | 3.7 | 3.72 | 3.6 | 3.6 |  |  | 3.6 | 3.6 |  | 3.6 | 3.6 |  |  |  |  | 3.5 | 3.53 | 3.4 | 3.4 | 3.5 | 3.5 | 3.6 | 3.6 | 3.4 | 3.4 | 3.4 | 3.5 | 3.5 | 3.5 | 3.5 | 3.97 | 3.5 | 3.6 | 3.6 | 4.1 | 4.2 | 3.5 | 3.4 | 3.4 | 3.6 | 3.6 | 3.6 | 3.5 | 3.5 | 3.5 | 3.4 | 3.4 | 3.6 | 3.6 | 3.6 | 3.6 | 3.9 | 4 |  | 3.7 | 3.5 |  | 3.7 | 3.5 | 3.85 | 3.43 | 3.4 | 3.7 | 3.7 | 3.86 | 3.6 | 3.6 | 3.7 | 3.9 | 3.6 | 3.6 | 3.87 | 3.73 | 3.6 | 3.6 | 3.85 | 3.94 | 3.61 | 3.72 | 3.6
| ε⊥ | 7.38 | 8.1 | 7.8 | 7.83 | 7.6 | 7.4 |  |  | 7.6 | 7.4 |  | 7.6 | 7.4 |  |  |  |  | 7 | 6.85 | 6.8 | 6.7 | 6.8 | 6.8 | 6.9 | 7 | 6.9 | 6.7 | 6.5 | 7.3 | 7 | 6.8 | 6.8 | 8.24 | 7.6 | 7.5 | 7.5 | 8.1 | 8 | 7 | 6.9 | 6.9 | 7.6 | 7.4 | 7.2 | 7.1 | 6.9 | 6.8 | 6.9 | 6.7 | 7 | 6.8 | 7 | 6.8 | 8.4 | 8.9 |  | 7.9 | 7 | 8.1 | 7.5 | 7 | 7.88 | 6.9 | 6.1 | 7.4 | 7.2 | 8.15 | 7.1 | 7.1 | 7.4 | 8.1 | 7.1 | 7.3 | 7.57 | 7.69 | 7.6 | 7.5 | 8.08 | 7.9 | 7.39 | 7.65 | 7.55
| △ε | -3.8 | -4.3 | -4.1 | -4.1 | -4 | -3.8 | -3.8 | -4.2 | -4 | -3.8 | -3.7 | -3.9 | -3.8 | -3.6 | -3.6 | -3.6 | -3.2 | -3.5 | -3.32 | -3.4 | -3.3 | -3.3 | -3.3 | -3.4 | -3.4 | -3.5 | -3.3 | -3.1 | -3.8 | -3.5 | -3.3 | -3.3 | -4.3 | -4.1 | -3.9 | -3.9 | -4 | -3.8 | -3.5 | -3.5 | -3.5 | -4 | -3.8 | -3.6 | -3.6 | -3.4 | -3.3 | -3.5 | -3.3 | -3.4 | -3.2 | -3.4 | -3.2 | -4.5 | -4.9 | -3.5 | -4.2 | -3.5 | -4.2 | -3.8 | -3.5 | -4.03 | -3.47 | -2.7 | -3.7 | -3.5 | -4.29 | -3.5 | -3.5 | -3.7 | -4.2 | -3.5 | -3.7 | -3.7 | -3.96 | -3.96 | -3.9 | -4.23 | -3.96 | -3.78 | -3.93 | -3.95
Flow Viscosity (mm2/s) | ν | [17 empty] | 16 | 13 | 16 | 13 |  |  |  |  | 15.7 | 12.4 | 10.2 | 16.3 | 12.3 | 10.6 | 13 | [15 empty] | 16.7 | 12.1 |  |  |  |  | 15 | 16 |  |  |  | 19.4
Viscosity (mPa･s) at 20℃ | η | [59 empty] | 25.1 | 12.6
Rotational Viscosity (mPa･s) | γ1 | 104 | 134 | 105 | 105 | 139 | 108 | 90 | 107 | 120 | 94 | 90 | 116 | 90 | 90 | 93 | 94 | 97 | 108 | 88 | 107 | 83 | 95 | 91 | 96 | 104 | 123 | 96 | 75 | 127 | 101 | 79 | 85 | 95 | 107 | 141 | 112 | 115 | 106 | 106 | 112 | 112 | 149 | 119 | 89 | 144 | 115 | 86 | 125 | 96 | 111 | 91 | 115 | 92 | 103 | 111 | 102 | 121 | 102 | 122.3 | 108 | 102 | 100.5 | 87 | 94 | 95 | 76 | 92.84 | 89 | 87 | 84 | 89 | 67 | 70 | 54.6 | 90.3 | 81 | 85 | 97.2 | 55.1 | 74 | 81 | 85
Elastic Constant (pN) | K11 | 13.4 | 13.9 | 13.1 | 13.1 | 14.3 | 13.6 | 13.4 | 14 | 14.3 | 13.8 | 13.6 | 14.2 | 13.6 | 13.3 | 13.6 | 13.4 | 12.9 | 14.4 | 13.6 | 14.4 | 13.5 | 13.3 | 13.4 | 13.3 | 13.9 | 16 | 15 | 14.3 | 16.1 | 15.2 | 14.3 | 14 | 13 | 15.5 | 15.1 | 14 | 13.6 | 12.8 | 14.2 | 14.7 | 15 | 15.3 | 14.8 | 14.3 | 16 | 15.5 | 15 | 14.8 | 14.1 | 13.3 | 12.5 | 13.3 | 12.5 | 13.8 | 13.9 | 14.3 | 14.9 | 14.2 | 16.6 | 15 | 15.85 | 15.8 | 15.2 | 15.2 | 13.4 | 12.8 | 16.9 | 14 | 13.4 | 14.4 | 14.8 | 12.5 | 13.4 | 15.1 | 15.39 | 15.9 | 15 | 17 | 15 | 14.1 | 14.6 | 14.9
| K22 | 6.6 |  |  | 6.5 | [13 empty] | 7.2 | 6.8 |  |  |  |  | 6.65 |  | 8.2 | 7.7 | 7.3 | 8.2 | 7.8 | 7.4 | 7 | 6.5 | 7.75 | 7.55 | 7 | 6.8 | 5.9 | [9 empty] | 7.4 | 7.05 |  |  |  |  | 6.9 | 6.95 | 7.15 | 7.45 | 7.1 | 8.3 | 7.5 | 7.925 | 7.85 |  |  | 6.7 | 6.4 | 8.45 | 7 | 6.7 | 7.2 | 7.4 | 6.25 | 6.7 | 7.55 | 7.695 | 7.95 | 7.5 | 8.5 | 7.5 | 7.05 | 7.3 | 7.45
| K33 | 14.7 | 16.4 | 15.4 | 15.4 | 16.3 | 15.3 | 15.3 | 16 | 15.9 | 15.5 | 15.2 | 15.8 | 15.3 | 14.8 | 14.8 | 14.4 | 14.6 | 15.7 | 14.9 | 15.6 | 14.9 | 14.4 | 14.5 | 14.4 | 15 | 16.6 | 15.9 | 14.9 | 16.7 | 16.1 | 15.3 | 15.6 | 14.5 | 14.7 | 15.1 | 13.4 | 13.6 | 12.8 | 13.5 | 14.1 | 13.9 | 14.9 | 14 | 13.1 | 15.2 | 14.3 | 13.3 | 16.4 | 15.4 | 15.2 | 14.3 | 15.2 | 14.4 | 14.9 | 14.6 | 15.8 | 16.4 | 16 | 17.2 | 17.5 | 16.51 | 16.5 | 16.2 | 14.7 | 15.2 | 14.5 | 15.5 | 15.1 | 14.4 | 16 | 16.6 | 16.4 | 16.7 | 17.4 | 17.1 | 17.7 | 17.4 | 15 | 17.5 | 14.6 | 15.2 | 15.6
| K33/K11 | 1.1 | 1.18 | 1.18 | 1.18 | 1.14 | 1.13 | 1.141791 | 1.142857 | 1.11 | 1.123188 | 1.117647 | 1.11 | 1.125 | 1.112782 | 1.088235 | 1.074627 | 1.131783 | 1.090278 | 1.095588 | 1.08 | 1.1 | 1.08 | 1.08 | 1.08 | 1.08 | 1.0375 | 1.06 | 1.041958 | 1.037267 | 1.059211 | 1.06993 | 1.114286 | 1.12 | 0.95 | 0.95 |  |  |  | 0.9507042 | 0.9591837 | 0.9266667 | 0.9738562 | 0.9459459 | 0.9160839 | 0.95 | 0.9225806 | 0.8866667 | 1.108108 | 1.092199 | 1.142857 | 1.144 | 1.142857 | 1.152 | 1.07971 | 1.05036 | 1.104895 | 1.100671 | 1.126761 | 1.036145 | 1.166667 | 1.04164 | 1.04 | 1.065789 | 0.9671053 | 1.13 | 1.1328125 | 0.9171598 | 1.078571 | 1.074627 | 1.111111 | 1.121622 | 1.312 | 1.246269 | 1.152318 | 1.111111 | 1.113208 | 1.16 | 0.8823529 | 1.166667 | 1.035461 | 1.041096 | 1.04698
Threshold voltage Saturation voltage | Ｖ10,Θ=0 | [17 empty] | 2.32 | 2.34 | 2.35 | 2.36 | [37 empty] | 2.46 | 2.692 |  | 3.3 |  |  |  |  | 3.25 | 2.23 | 2.21 | 2.627 | 2.497
| Ｖ50,Θ=0 | [17 empty] | 3.34 | 3.35 | 3.38 | 3.4 | [37 empty] | 3.35 | 3.537 |  | 4.28 |  |  |  |  | 4.24 | 3.07 | 3.05 | 3.454 | 3.292
| Ｖ90,Θ=0 | [17 empty] | 4.9 | 4.92 | 5.01 | 5.04 | [37 empty] | 4.71 | 4.758 |  | 5.43 |  |  |  |  | 5.39 | 4.41 | 4.38 | 4.65 | 4.442
| Vth | 2.11 | 2.06 | 2.05 | 2.05 | 2.13 | 2.12 | 2.12 | 2.06 | 2.13 | 2.13 | 2.14 | 2.13 | 2.13 | 2.14 | 2.14 | 2.12 | 2.26 | 2.24 | 2.24 | 2.26 | 2.26 | 2.21 | 2.21 | 2.17 | 2.22 | [6 empty] | 231 revised | 1.94 | 2.04 | 2.09 | 2.04 | 2.03 | 1.99 | 2.16 | 2.15 | 2.15 | [6 empty] | 2.19 | 2.19 | 2.23 | 2.23 | 2.24 | 2.24 | 1.91 | 1.81 |  |  |  | 2.09 |  | 2.16 |  |  | 2.4 | 2.12 | 2.13
Chiral pitch (um) | P
密度 (g/cm^3) | [9 empty] | 1.0167 | 1.0129 |  | 1.0126 | 1.0088 |  |  |  |  | 1.0105 | 1.0068 |  | 0.9997 |  | 1.0011 | 1.0088 | 1.0202 | 0.9943 | 0.9904 | 0.9867 | 0.9983 | 0.9948 | 0.9912 | 1.0018 |  |  | 1.016 | 1.009 | 1.031 | 1.03 | 0.998 | 0.998 | 0.997 | 1.019 | 1.015 | 1.011 | 1.017 | 1.014 | 1.01 | 1.006 | 1.003 |  |  |  |  | 1.0275 | 1.0321 | 1.02 | 1.033 |  | 1.0288 | 1.0066 | 1.02 | 1.0178 |  |  | 1.002 | 1.0057 | [14 empty] | 1.0097
Remark (量產機種)(特色) | * | RT IS Pass HT IS Fail RT 32-35 ms | from 856 IS RT改善 IS Fail(較856差) Tran%↑ 8-10%(Ref.2596) |  | 12-2585 + addive RT IS Pass HT IS Fail RT 32-35ms | from 856改版 -30℃ LTS NG(Merck) |  | For T3需求 | 日本PA量產 | 2509concept for南廠 |  | 改2510dn並降低r1，for南廠需求 | 改2717介電係數， VT往左修 |  | LCT-14-13 w/o risk single (for 3.0 um) | LCT-14-13 less risk single (<50%) | LCT-14-13 w/o risk single (for 3.1 um) | 降Tni & 提高dn值 , improve RT | 2510 concept 降低介電係數 |  | From LCT-14-451 1.Higher Driving Voltage 2.Fast response |  | LCT-14-1577信賴性改善 | T2 low cell gap需求(3.0um) | T2 low cell gap需求(2.8um) | T2 low cell gap需求(2.5um) | [7 empty] | from Japan Merck 預期RT~28ms (因γ1更小) 電壓6.3-6.7V in Japan電壓可壓到5V | 日本搭PA，IS表現不佳 | same as 7177 (w/o SLV) | Single p-2 | Single p-2 Single L5 | Single p-2 Single L5 | 1386 2nd source Sharp MP concept De下修 | 1386 2nd source Sharp MP concept De下修 | 1386 2nd source remove single Q | Sharp like(MP) for PA |  |  | 7034改版for T2 low cell gap (2.6um) for rubbing 信賴性下修de |  |  |  |  | 1386 concept 降低Tni, keep VT |  | 1386concept降低Tni 提高dn keep VT |  | 第三代負型液晶 dnd=320nm 加大De Cell Gap=2.8um 採用15-2單體 | 第三代負型液晶 dnd=320nm De更大 Cell Gap=2.8um 採用15-2單體 | 第三代負型液晶 dnd=320nm De加大 Cell Gap=2.8um 使用W單體(高de與VHR) | 第三代負型液晶 dnd=320nm De更大 Cell Gap=2.8um 使用W單體(高de與VHR) |  | 第三代負型液晶 dnd=320nm Cell Gap=2.8um | 第三代負型液晶 dnd=320nm Cell Gap=2.8um | 第三代負型液晶 7047進版 JNC極性17-2 & 中性17-5 | 第三代負型液晶 SLC17V32L00進版 降低γ1,RT<25ms | VVI仿 LCT-15-1098 datasheet | L6量產液晶 高信賴性 RT < 35 ms | L6量產液晶 使用到14-2單體 concept與1098相近 RT < 30 ms LTPS BP1500A 5V實績 RT 23ms Tgray26~28ms | [15 empty] | 第四代負型液晶 dnd=320nm Cell Gap=3.0um 1228進版(使用15-2 & 17-2 & 18-1單體)
散射係數 |  | 0 | #VALUE! | 0 | 0 | 0 | 0 | 0 | 0 | 0 | 0 | 0 | 0 | 0 | 0 | 0 | 0 | 0 | 0 | 0 | 0 | 0 | 0 | 0.01956403 | 0.0209134 | 0.02300549 | 0 | 0 | 0 | 0 | 0 | 0 | 0 | 0 | 0 | 0 | 0 | 0 | 0 | 0.01885305 | 0.01854097 | 0.01810573 | 0.02055121 | 0 | 0 | 0.0214132056 | 0 | 0 | 0.01719321 | 0 | 0 | 0 | 0 | 0 | 0.02450527 | 0.02455331 | 0.02258008 | 0.02168623 | 0.02297975 | 0 | 0.02612599 | 0.02144588 | 0.02149685 | 0.0168378 | 0.02019999 | 0.0216973 | 0.02629991 | 0.02582878 | 0.02824074 | 0.0295888 | 0.02734241 | 0.02667329 | 0.02969222 | 0.02832423 | 0.02571666 | 0.02528771 | 0.02551172 | 0.02583632 | 0.02598805 | 0.02559502 | 0.0249826 | 0.02617094 | 0.02539629 | #DIV/0! | #DIV/0!
應答係數(g1/K11)*d^2,越大越慢 |  | 0 | 0 | 0 | 0 | 0 | 0 | 0 | 0 | 0 | 0 | 0 | 0 | 0 | 0 | 0 | 0 | 0 | 0 | 0 | 0 | 0 | 0 | 61.1194 | 56.58947 | 46.76259 | 0 | 0 | 0 | 0 | 0 | 0 | 0 | 0 | 0 | 0 | 0 | 0 | 0 | 71.73662 | 73.21905 | 71.75467 | 70.99412 | 0 | 0 | 60.84 | 0 | 0 | 81.16554 | 0 | 0 | 0 | 0 | 0 | 58.51594 | 62.60719 | 55.92168 | 63.66711 |  | 0 | 56.448 | 50.453 | 49.86835 | 55.00461 | #DIV/0! | 145.194 | 121.6 | 86.13794 | 99.68 | 101.803 | 91.46667 | 94.29189 | 84.0448 | 81.91045 | 56.69722 | 92.00156 | 79.87925 | 88.85333 | 89.65271 | 57.59787 | 107.4837 | 99.86301 | 102.6846 | #DIV/0! | #DIV/0!
De/K11 (VT係數) |  | -0.2835821 | -0.3093525 | -0.3129771 | -0.3129771 | -0.2797203 | -0.2794118 | -0.2835821 | -0.3 | -0.2797203 | -0.2753623 | -0.2720588 | -0.2746479 | -0.2794118 | -0.2706767 | -0.2647059 | -0.2686567 | -0.248062 | -0.2430556 | -0.2441176 | -0.2361111 | -0.2444444 | -0.2481203 | -0.2462687 | -0.2556391 | -0.2446043 | -0.21875 | -0.22 | -0.2167832 | -0.2360248 | -0.2302632 | -0.2307692 | -0.2357143 | -0.3307692 | -0.2645161 | -0.2582781 | -0.2785714 | -0.2941176 | -0.296875 | -0.2464789 | -0.2380952 | -0.2333333 | -0.2614379 | -0.2567568 | -0.2517483 | -0.225 | -0.2193548 | -0.22 | -0.2364865 | -0.2340426 | -0.2556391 | -0.256 | -0.2556391 | -0.256 | -0.326087 | -0.352518 | -0.2447552 | -0.2818792 |  | -0.253012 | -0.2533333 | -0.2208202 | -0.2550633 | -0.2282895 | #DIV/0! | -0.5522388 | -0.546875 | -0.5076923 | -0.5 | -0.5223881 | -0.5138889 | -0.5675676 | -0.56 | -0.5522388 | -0.4900662 | -0.5146199 | -0.4981132 | -0.52 | -0.4976471 | -0.528 | -0.5361702 | -0.5383562 | -0.5302013 | #DIV/0! | #DIV/0!
[8 empty] | 0 | 0 | 3.073 | 3.069 | 0 | 3.064 | 3.0607 | 0 | 0 | 0 | 0 | 3.0756 | 3.0703 | 3.0637 | 3.0597 | 3.0585 | 3.0621 | 3.069 | 3.0929 | 3.065 | 3.069 | 3.056 | 3.064 | 3.058 | 3.054 | 3.0676 | 3.0671 | 3.066 | 3.063 | 3.066 | 3.059 | 3.058 | 3.055 | 3.057 | 3.058 | 3.082 | 3.078 | 3.072 | 3.09 | 3.085 | 3.081 | 3.064 | 3.059 | 3.0586 | 3.0537 | 3.074
5.547945
Note on BI17: 單位mm2/s 儀器:
Note on BJ18: 單位:mpa.s 儀器:震動黏度計

## 評估階段正型_AAS&IPS
產品 | * | Medical (high CR) |  | Medical (fast response for 3D) |  |  | TV (high CR) |  |  | TV (fast response for 3D) |  |  |  |  | Tablet (4.5 ~ 5 V 25 ms) | [9 empty] | Tablet (3.5V~ 4V,16 ~18 ms) | [22 empty] | telecom (3.5V~ 4V 16 ~18 ms) |  |  | mobile(4.5V) |  |  |  | 車載 (6V) |  | LCT-06-179 |  |  |  |  | Low frame rate |  |  |  |  | Cost down LC | Cost down LC | Cost down LC | Cost down LC | Cost down LC
Type | * | IPS | IPS | IPS | IPS | IPS | IPS | IPS | IPS | IPS | IPS | IPS | IPS | IPS | [11 empty] | AAS | AAS | AAS | AAS | AAS | AAS | AAS | AAS | AAS | AAS | AAS | AAS | AAS | AAS | AAS | AAS | AAS | AAS | AAS |  | AAS | AAS |  |  |  | AAS | AAS | AAS | AAS | AAS | AAS | AAS |  | AAS | AAS |  | AAS |  | AAS |  | AAS | AAS | AAS | AAS | AAS | AAS | AAS | AAS | AAS | AAS | AAS | AAS
LC Name | * | ZCM-5421XX | LCT-11-2813 | LCT-11-2404 | LCT-11-2406 | LCT-11-2428 | ZCM-5430 | ZCM-5431 | LCT 11-1098 | LCT-10-784 | LCT-09-1060 | LCT-11-2152 | LCT-12-555 | ZCM-5340 | LCT-11-2139 | LCT-11-2596 | LCT -11-2830 | LCT -12-827 | LCT -12-829 | LCT-11-2213 | LCT 11-2578 | ZCM-5426 | ZCM-5433 | ZCM-5434 | LCT-11-969 | LCT-12-1148 | LCT-12-1258 | LCT-12-1286 | LCT-12-1028 | LCT-12-1891 | LCT-12-2590 | ZCM-5428 | ZCM-5429 | ZCM-5462 | ZIX-5167 | ZIX-5168 | ZIX-5169 | ZIX-5170 | ZIX-5171 | ZIX-5172 | ZIX-5173 | LCT-13-216 | LCT-13-1318 | LCT-13-1566 |  | LCT-13-1198 | LCT-13-1227 | ZCM-5418 | ZCM-5419 | LCT-11-52 | LCT-11-362 | LCT-11-2830 | LCT-12-827 | LCT-12-829 | ZCM-5405XX | LCT-10-3064 | LCT-13-396 |  | LCT-15-1371 | LCT-17-218 |  | LCT-14-256 |  | LCT-14-1498 |  | ZCM-5526XX | BHR-92500 | BHR-92800 | SLC15P40L00 | SLC17P11L00 | TP2-924 | ZQ1-004 | VNJ6013F103 | VNJ6013F159 | SLC18P39L00 | LCT-17-941 | VNJ6005L17C | LCT-20-1382 | LCT-21-72 | LCT-20-1572
廠區 | * | CMO | CMO | CMO | CMO | CMO | CMO | CMO | CMO | CMO | CMO | CMO | CMO | CMO | CMO | CMO | CMO | CMO | CMO | CMO | CMO | CMO | CMO | CMO | CMO | CMO | CMO | CMO | CMO | CMO | CMO | CMO | CMO | CMO | T2 | T2 | T2 | T2 | T2 | T2 | T2 | CMO | T2 | T2 |  | T2 | T2 | CMO | CMO | CMO | CMO | CMO | CMO | CMO | CMO | CMO | INX |  | INX | INX |  | CMO |  | CMO |  | CMO
廠商 |  | Chisso | Merck | Merck | Merck | Merck | Chisso | Chisso | Merck | Merck | Merck | Merck | Merck | Chisso | Merck | Merck | Merck | Merck | Merck | Merck | Merck | Chisso | Chisso | Chisso | Merck | Merck | Merck | Merck | Merck | Merck | Merck | Chisso | Chisso | Chisso | Chisso | Chisso | Chisso | Chisso | Chisso | Chisso | Chisso | Merck | Merck | Merck |  | Merck | Merck | Chisso | Chisso | Merck | Merck | Merck | Merck | Merck | Chisso | Merck | Merck |  | Merck | Merck |  | Merck |  | Merck |  | Chisso | 八億時空 | 八億時空 | 誠志永華 | 誠志永華 | 誠志永華 | 誠志永華 | 晶美晟 | 晶美晟 | 誠志永華 | Merck | 晶美晟
廠商量測LC溫度(℃) |  | 25 |  | 25 | 20 | 20 | 25 | 25 | 25 | 25 | 25 | 25 | 25 | 25 | 25 | 25 | 25 | 25 | 25 | 25 | 25 | 25 | 25 | 25 | 25 | 25 | 25 | 25 | 25 | 25 | 25 | 25 | 25 | 25 | 25 | 25 | 25 | 25 | 25 | 25 | 25 | 25 | 25 | 20 | 25 | 25 | 25 | 25 | 25 | 25 | 25 | 25 | 25 | 25 | 25 | 25 | 20 | 25 | 25 | 20 | 25 | 20 | 25 | 20 | 25 | 25 | 25 | 25 | 25 | 25 | 25 | 25 | 25 | 25 | 25 | 25 | 25 | 25 | 25 | 25
Transition Temp. | Tni(℃) | 90.6 |  | 70.5 | 70.6 | 70 | 95 | 84 | 93 | 74.5 | 75.4 | 69.6 | 70.8 | 76 | 92.1 | 91 | 90.7 | 89.7 | 89.2 | 89.7 | 91.4 | 90 | 90 | 90 | 79.8 | 80.2 | 80.6 | 80.2 | 80.5 | 80.5 | 80.1 | 80 | 80 | 82 | 80 | 80 | 80 | 80 | 80 | 80 | 80 | 85.1 | 84.9 | 84.5 | 84.5 | 84.8 | 84.7 | 90 | 90.4 | 89.9 | 90.3 | 90.7 | 89.7 | 89.2 | 106 | 104.7 | 100 |  | 100.7 | 114.8 |  | 78.8 |  | 88.9 |  |  | 90.5 | 74.4 | 91 | 93 | 93.5 | 86.6 | 100.56 | 100.82 | 100 | 76.7 | 91.6 | 75.3 | 78.1 | 70.8
| Tcn(℃) | -20 |  |  |  |  | -20 | -20 | [5 empty] | -20 |  | -30 | [5 empty] | -30 | -30 | -30 | [7 empty] | -25 | -25 | -25 | -30 | -30 | -25 | -30 | -30 | -30 | -30 | -30 | -30 | -30 | -30 | -30 | -30 | -30 | -30 | -30 | -30 | -30 | -30 | -30 | -40 | -40 | -40 | -40 | -40 | -40 |  | -30 |  | -30 |  |  | -40 | -30 | -40 | -40 | -40 |  | <-40 | <-40 |  |  | <-40
cell Gap (um) |  | 3.6 | [7 empty] | 3.75 | 3.5/3.8 |  |  |  |  | 3.25 | [40 empty] | 3.2 | 3.2 | 2.95 | 2.95 | 2.95 | [5 empty] | 3.2 | 3.3 | 3.2 | 3.2 | 3.2 | 2.8 | 2.95 | 2.95 | 2.95 | 2.6 | 3.25
d*△n (um) |  | 0.3096 |  | 0.5 | 0.5 |  |  |  | 0.5 |  | 0.3542/0.3846 |  |  |  | 0.5 | 0.320125 | 0 | 0 | 0 | 0 | 0 |  |  |  | 0.5 |  |  |  |  | 0.3576 | [27 empty] | 0.34912 | 0.347215 | 0.354 | 0.348395 | [10 empty] | 0.32704 | 0.34633 | 0.346035 | 0.34869 | 0.29796 | 0.323
Optical Anisotropy (589.3nm) | ne | 1.563 |  | 1.5967 | 1.5989 | 1.5947 | 1.571 | 1.573 | 1.5756 | 1.6081 | 1.5875 | 1.6007 | 1.5972 | 1.583 | 1.5835 | 1.586 | 1.5967 | 1.5901 | 1.5913 | 1.5833 | 1.5835 | 1.595 | 1.594 | 1.597 | 1.5859 | 1.4879 | 1.5926 | 1.5834 | 1.5902 | 1.6067 | 1.5952 | 1.594 | 1.593 | 1.589 | 1.608 | 1.608 | 1.609 | 1.609 | 1.599 | 1.6 | 1.598 | 1.5822 | 1.5823 | 1.5859 | 1.5839 | 1.5835 | 1.5823 | 1.583 | 1.581 | 1.5797 | 1.5893 | 1.5967 | 1.5901 | 1.5913 | 1.601 | 1.5966 | 1.598 | 1.5957 | 1.6081 | 1.6086 | 1.6059 | 1.5883 | 1.5853 | 1.5886 | 1.5856 | 1.585 | 1.583 | 1.5884 | 1.584 | 1.5821 | 1.581 | 1.6034 | 1.6094 | 1.6091 | 1.6089 | 1.6026 | 1.5824 | 1.6106 | 1.6082 | 1.6497
| no | 1.477 |  | 1.4874 | 1.4871 | 1.4848 | 1.482 | 1.483 | 1.4848 | 1.4903 | 1.4863 | 1.4917 | 1.4881 | 1.483 | 1.4842 | 1.4876 | 1.4895 | 1.484 | 1.485 | 1.4836 | 1.4845 | 1.484 | 1.484 | 1.487 | 1.4834 | 1.595 | 1.4865 | 1.4796 | 1.4879 | 1.4875 | 1.4834 | 1.484 | 1.484 | 1.484 | 1.487 | 1.488 | 1.489 | 1.489 | 1.486 | 1.487 | 1.486 | 1.4822 | 1.481 | 1.4834 | 1.4823 | 1.4817 | 1.4812 | 1.482 | 1.481 | 1.4791 | 1.4845 | 1.4895 | 1.484 | 1.485 | 1.486 | 1.4868 | 1.4877 | 1.4866 | 1.4904 | 1.4886 | 1.4878 | 1.4881 | 1.4866 | 1.488 | 1.4869 | 1.485 | 1.4835 | 1.4863 | 1.486 | 1.4827 | 1.482 | 1.4866 | 1.492 | 1.4918 | 1.4907 | 1.488 | 1.4831 | 1.4907 | 1.4884 | 1.5021
| △n | 0.086 |  | 0.1093 | 0.1118 | 0.1099 | 0.089 | 0.09 | 0.0908 | 0.1178 | 0.1012 | 0.109 | 0.1091 | 0.1 | 0.0993 | 0.0985 | 0.1072 | 0.1061 | 0.1063 | 0.0997 | 0.099 | 0.111 | 0.11 | 0.11 | 0.1025 | 0.1071 | 0.1061 | 0.1038 | 0.1023 | 0.1192 | 0.1118 | 0.11 | 0.109 | 0.105 | 0.121 | 0.12 | 0.12 | 0.119 | 0.113 | 0.113 | 0.112 | 0.1 | 0.1013 | 0.1025 | 0.1016 | 0.1018 | 0.1011 | 0.101 | 0.1 | 0.1006 | 0.1048 | 0.1072 | 0.1061 | 0.1063 | 0.115 | 0.1098 | 0.1103 | 0.1091 | 0.1177 | 0.12 | 0.1181 | 0.1002 | 0.0987 | 0.1006 | 0.0987 | 0.1 | 0.099 | 0.1021 | 0.098 | 0.0994 | 0.099 | 0.1168 | 0.1174 | 0.1173 | 0.1182 | 0.1146 | 0.0993 | 0.1199 | 0.1198 | 0.1476
Dielectric Constant (1KHz) | ε∥ | 8.4 |  | 8.7 | 10.3 | 11.6 | 6.8 | 6.3 | 5.5 | 4.8 | 7.9 | 5.8 | 5.9 | 6.3 | 8.8 | 9.4 | 9.4 | 9.3 | 9.2 | 9.8 | 9.9 | 10.2 | 10.3 | 10.4 | 10.9 | 11.2 | 13 | 15.5 | 13.1 | 12.8 | 13.3 | 9.4 | 10.3 | 10.6 | 11.9 | 10.9 | 10.8 | 10.7 | 10.7 | 10.8 | 10.7 | 13.7 | 13.9 | 14.7 | 14.1 | 14 | 14 | 9.5 | 10.1 | 12.3 | 10.1 | 9.4 | 9.3 | 9.2 | 6.6 | 7.9 | 8.1 | 7.9 | 8 | 8.2 | 8 | 9.1 | 8.8 | 9.2 | 8.9 |  | 9.5 | 8.38 | 9.63 | 9.3 | 9.69 | 9.72 | 5.79 | 5.8 | 8.05 | 5.7 | 9.5 | 5.5 | 6 | 5.6
| ε⊥ | 2.9 |  | 3.1 | 3.2 | 3.3 | 2.7 | 2.6 | 2.6 | 7.9 | 3 | 2.8 | 2.8 | 2.8 | 3.1 | 3.1 | 3.1 | 3 | 3.1 | 3.1 | 3.2 | 3.1 | 3.1 | 3.2 | 3.2 | 3.3 | 3.5 | 3.8 | 3.6 | 3.4 | 3.6 | 3.1 | 3.1 | 3.1 | 3.4 | 3.3 | 3.3 | 3.3 | 3.2 | 3.3 | 3.2 | 3.5 | 3.5 | 3.6 | 3.5 | 3.5 | 3.5 | 3 | 3.1 | 3.3 | 3.1 | 3.1 | 3 | 3.1 | 2.7 | 2.9 | 2.9 | 2.9 | 2.9 | 2.9 | 2.9 | 3 | 3 | 2.9 | 2.9 |  | 3.19 | 3.1 | 3.23 | 3.11 | 3.2 | 4.91 | 2.7 | 2.58 | 2.87 | 2.8 | 3.1 | 2.7 | 2.7 | 2.8
| △ε | 5.5 |  | 5.6 | 7.1 | 8.2 | 4.1 | 3.7 | 3 | -3.1 | 4.9 | 3 | 3.1 | 3.5 | 5.8 | 6.2 | 6.2 | 6.2 | 6.1 | 6.7 | 6.8 | 7.1 | 7.2 | 7.2 | 7.7 | 7.9 | 9.5 | 11.8 | 9.5 | 9.4 | 9.8 | 6.3 | 7.2 | 7.5 | 8.5 | 7.6 | 7.5 | 7.4 | 7.5 | 7.5 | 7.5 | 10.2 | 10.4 | 11.1 | 10.5 | 10.5 | 10.6 | 6.5 | 7 | 9 | 7 | 6.2 | 6.2 | 6.1 | 3.9 | 5 | 5.2 | 5 | 5.1 | 5.3 | 5.1 | 6 | 5.8 | 6.2 | 5.9 |  | 6.31 | 5.28 | 6.4 | 6.19 | 6.49 | 4.81 | 3.09 | 3.22 | 5.18 | 2.9 | 6.4 | 2.9 | 3.3 | 2.8
Flow Viscosity (mm2/s) | ν | [40 empty] | 10.3 | 10.5 |  | 11 | [10 empty] | 10.5 | 12(mm2/s) | 10(mm2/s) | [8 empty] | 10.8 (mm2/s) |  | 11.0(mm2/s) | 10.9(mm2/s) | 11.2(mm2/s) | [5 empty] | 11.5(mm2/s)
Viscosity (mPa･s) at 20℃ | η | 12.4 |  |  |  |  | 12 | 10.3 | [5 empty] | 10.1 |  | 11 | [5 empty] | 11.9 | 14 | 17.5 | [7 empty] | 10.2 | 10.4 | [14 empty] | 11.9 | 12.8 | 84 | 73 | 87 | 68 | 68 | 13.7 | 88 | 23 | 23 | [8 empty] | 11 | 11.4 | 13.8 | 11.1 | 14.4
Rotational Viscosity (mPa･s) | γ1 | 61 |  | 44 | 59 | 55 | 62 | 50 | 67 | 48 | 43 | 39 | 37 | 46 | 66 | 70 | 69 | 54 | 54 | 67 | 68 | 59 | 68 | 80 | 50 | 52 | 55 | 62 | 64 | 59 | 62 | 48 | 53 | 55 | 63 | 59 | 60 | 61 | 55 | 56 | 59 | 67 | 68 | 86 | 68 | 63 | 64 | 59 | 61 | 68 | 58 | 69 | 54 | 54 | 75 | 71 | 83 | 67 | 68 | 112 | 92 | 65 | 56 | 70 | 56 |  | 74 | 47.8 | 70 | 66.7 | 71.4 | 91.4 | 59.6 | 59.5 | 72.5 | 47 | 68 | 45 | 47 | 46
Elastic Constant (pN) | K11 | 11.8 |  | 11.7 | 13.4 | 11.6 | 13.5 | 12.2 | 16.1 | 11.9 | 11.1 | 12.7 | 12.5 | 11.1 | 13.2 | 12.2 | 12.5 | 13.5 | 13.4 | 12.5 | 12.9 | 11.9 | 11.1 | 10.4 | 11.6 | 11.9 | 11.8 | 11.2 | 11.3 | 11.7 | 11.7 | 11.2 | 10.8 | 10.8 |  | 10.7 | 10.7 | 10.3 | 10.6 | 10.2 | 10.3 | 12.3 | 12.2 | 12.4 | 12 | 12.3 | 12.3 | 11.6 | 11.2 | 13.4 | 13.5 | 12.5 | 13.5 | 13.4 | 14.6 | 14.7 | 15.9 | 15.3 | 15.2 | 16.3 | 15.7 | 13.2 | 12.7 | 14.2 | 13.4 |  | 13.38 | 11.81 | 12.6 | 13 | 14.3 | 11.8 | 12.2 | 12.5 | 15.4 | 13.2 | 13.1 | 13.8 | 15.4 | 12.7
| K22 | 10 |  |  |  |  | 10.3 | 8.9 | [5 empty] | 7.2 | [7 empty] | 8.9 | 8.1 | 9 |  |  |  |  | 6 |  |  | 8.3 | 7.4 | 6.6 |  | 7.4 | 6.9 | 7.1 | 7.5 | 7 | 7.4 | [6 empty] | 8.9 | 8.5 | 6.6 |  |  |  |  | 9.2 | 7 |  |  |  | 8.15 | 7.85 | [5 empty] | 6.69 | 5.91 | 5.7 | 6.5 | 7.15 | 5.9 | 6.1 | 6.25 | 7.7 | 6.6 | 6.6 | 6.7 | 7.2 | 6.4
| K33 | 18.8 |  | 12.3 | 13.7 | 12.5 | 21.5 | 18.7 | 19.2 | 12.4 | 13.1 | 11.9 | 12.7 | 14.4 | 16.1 | 16.4 | 15.8 | 15.3 | 14.6 | 16.1 | 16.4 | 17.3 | 17.2 | 17.8 | 13.2 | 12.9 | 12.6 | 13 | 13.1 | 12.5 | 11.9 | 14.8 | 14.5 | 15.3 |  | 15 | 14.9 | 14.9 | 14.8 | 14.8 | 15.6 | 14.4 | 14.5 | 15.7 | 14.7 | 14.4 | 14.6 | 18.4 | 18.2 | 15.5 | 15.7 | 15.8 | 15.3 | 14.6 | 17.6 | 16.9 | 17.3 | 16.9 | 17.7 | 18.7 | 18.1 | 15.6 | 15.1 | 16.8 | 16.1 |  | 16.19 | 13.3 | 16.7 | 17.2 | 16.2 | 15.1 | 13.8 | 14.9 | 18.5 | 13.5 | 14.3 | 12.6 | 13.5 | 12
| K33/K11 | 1.59322 |  | 1.05 | 1.02 | 1.08 | 1.592593 | 1.532787 | 1.19 | 1.042017 | 1.18 | 0.94 | 1.02 | 1.3 | 1.22 | 1.34 | 1.26 | 1.13 | 1.09 | 1.29 | 1.27 | 1.453782 | 1.54955 | 1.711538 | 1.14 | 1.08 | 1.07 | 1.16 | 1.16 | 1.07 | 1.15 | 1.321429 | 1.342593 |  |  | 7.9 | 8.7 | 8.6 | 7.3 | 7.3 | 8 | 1.17 | 1.19 | 1.266129 | 1.225 | 1.17 | 1.19 | 1.586207 | 1.625 | 1.156716 | 1.16 | 1.26 | 1.13 | 1.09 | 1.205479 | 1.15 | 1.09 | 1.1 | 1.16 | 1.15 | 1.15 | 1.181818 | 1.188976 | 1.18 | 1.2 |  | 1.210015 | 1.126164 | 1.325397 | 1.32 | 1.13 | 1.279661 | 1.131148 | 1.192 | 1.201299 | 1.022727 | 1.09
Threshold voltage Saturation voltage | Ｖ10,Θ=0 | 1.67 |  |  |  |  | 2.07 | 2.07 | [5 empty] | 3.6 | [7 empty] | 11.9 | 1.63 | 10.4 | [7 empty] | 1.72 | 1.61 | 1.58 | 1.56 | 2.46 | 2.46 | 2.47 | 2.41 | 2.36 | 2.4 | [6 empty] | 1.67 | 1.59 | [5 empty] | 2.39
| Ｖ50,Θ=0 | 2.13 |  |  |  |  | 2.55 | 2.54 | [5 empty] | 5.1 | [7 empty] | 8.9 | 1.95 | 9 | [7 empty] | 2.05 | 1.93 | 1.92 | 1.84 | 3.55 | 3.55 | 3.56 | 3.48 | 3.41 | 3.47 | [6 empty] | 2.03 | 1.95 | [5 empty] | 2.78
| Ｖ90,Θ=0 | 2.73 |  |  |  |  | 3.23 | 3.24 | [5 empty] | 6.5 | [7 empty] | 17.3 | 2.45 | 17.8 | [7 empty] | 2.56 | 2.42 | 2.41 | 2.29 | 4.56 | 4.56 | 4.59 | 4.48 | 4.39 | 4.46 | [6 empty] | 2.53 | 2.46 | [5 empty] | 3.43
| Vth |  |  | 1.53 | 1.45 | 1.26 |  |  | 2.41 | 1.66 | 1.59 | 2.1 | 2.14 | [11 empty] | 1.31 | 1.3 |  | 1.03 | 1.14 | 1.18 | [13 empty] | 1.12 | 1.13 |  |  |  |  | 1.28 | 1.46 | 1.5 | 1.56 | 1.57 |  | 1.81 | 1.85 | 1.85 | 1.84 | 1.85 | 1.85 | 1.56 | 1.56 | 1.6 | 1.59
Chiral pitch (um) | P | - |  |  |  |  | - | - | [13 empty] | - | - | - | [7 empty] | - | - | [14 empty] | - | - | none |  |  |  |  | - | none
密度 (g/cm^3) |  | 1.02 |  |  |  |  | 0.993 | 0.981 | [7 empty] | 1.017 | [5 empty] | 1.034 | 1.054 | 1.064 |  | 1.0505 |  |  | 1.0616 | 1.0431 |  | 1.025 | 1.032 | 1.048 | [7 empty] | 1.0523 | 1.0539 | 1.0606 | 1.0567 |  |  | 1.033 | 1.041 | 1.033 |  |  |  |  | 1.015 | 1.018 | 1.0073 | 1.0037 | [7 empty] | 1.021 | 1.0107 | 0.9966 | 1.0144 | 1.0204 | 1.015 | [5 empty] | 1.003
Remark (量產機種)(特色) | * | 7~8V-25ms | 7~8V-25ms | 3~3.2um, Tf<4ms | 3~3.2um, Tf<4ms | 3~3.2um, Tf<4ms | 7~8V,CR1400 | 7~8V,CR1400 | 7~8V,CR1400 | FFS TV | 7~8V,3~3.2um,Tf<4ms | 7~8V,3~3.2um,Tf<4ms | 7~8V,3~3.2um,Tf<4ms | 7~8V,3~3.2um,Tf<4ms | [11 empty] | 969(Δn↑) =1148 | 1930+(11-4/11-5) 高極性單體=1258 | △ε提升至12 | 2596主體加入高極性單體(new single)及△ε趨近於1930 | 為解決高解析度下,大視角混色問題,以低cell gap(3.0um)改善此現象 | Low cell gap |  |  | 1930 2nd source | Low cell gap | Low cell gap | Low cell gap | Low cell gap | Low cell gap | Low cell gap | Low cell gap | Anti-UV LC (IS OK) =single7= | Anti-UV LC (IS OK) =single7= | Anti-UV LC =single14= |  | Anti-UV LC (IS NG) | Anti-UV LC (IS NG) |  | Vop : 3~4V RT:<20ms@25℃ | Vop : 3~4V RT:<20ms@25℃ |  |  |  |  | Vop~5V~6V GTG<20ms@25℃ 液晶收斂 新產品禁用 | 車載 | Cell Gap=3.2um |  | Cell Gap=2.95um | Cell Gap=2.95um |  | Low frame rate (High VHR) |  |  |  |  | 苯環+甲基 |  | 三環 | 三環 | 五環
散射係數 |  | 0.01818201 | #DIV/0! | 0 | 0 | 0 | 0 | 0 | 0 | 0.06167537 | #VALUE! | 0 | 0 | 0 | 0 | 0.03124681 | 0 | 0 | 0 | 0 | 0 | 0 | 0 | 0 | 0 | 0 | 0 | 0 | 0 | 0 | 0 | 0 | 0 | 0 | #DIV/0! | 0 | 0 | 0 | 0 | 0 | 0 | 0 | 0 | 0 | 0 | 0 | 0 | 0 | 0 | 0 | 0 | 0 | 0 | 0 | 0 | 0 | 0.03349589 | 0.03371434 | 0.03577695 | 0.0283311 | 0.02836511 | 0 | 0 | 0 | 0 | #DIV/0! | 0.02440056 | 0.03145215 | 0.02482745 | 0.02427628 | 0.0234461 | 0.03335862 | 0.03655022 | 0.03479603 | 0.02855592 | 0.02938361 | 0.0266
應答係數(g1/K11)*d^2,越大越慢 |  | 66.99661 | #DIV/0! | 0 | 0 | 0 | 0 | 0 | 0 | 56.72269 | #VALUE! | 0 | 0 | 0 | 0 | 60.60451 | 0 | 0 | 0 | 0 | 0 | 0 | 0 | 0 | 0 | 0 | 0 | 0 | 0 | 0 | 0 | 0 | 0 | 0 | #DIV/0! | 0 | 0 | 0 | 0 | 0 | 0 | 0 | 0 | 0 | 0 | 0 | 0 | 0 | 0 | 0 | 0 | 0 | 0 | 0 | 0 | 0 | 53.45409 | 44.84183 | 38.93224 | 59.79632 | 50.99554 | 0 | 0 | 0 | 0 | #DIV/0! | 56.63378 | 44.07638 | 56.88889 | 52.53908 | 51.12839 | 60.72678 | 42.51385 | 41.4239 | 40.96956 | 24.0697 | 54.8282
De/K11 (VT係數) |  | 0.4661017 | #DIV/0! | 0.4786325 | 0.5298507 | 0.7068966 | 0.3037037 | 0.3032787 | 0.1863354 | -0.2605042 | 0.4414414 | 0.2362205 | 0.248 | 0.3153153 | 0.4393939 | 0.5081967 | 0.496 | 0.4592593 | 0.4552239 | 0.536 | 0.5271318 | 0.5966387 | 0.6486486 | 0.6923077 | 0.6637931 | 0.6638655 | 0.8050847 | 1.053571 | 0.840708 | 0.8034188 | 0.8376068 | 0.5625 | 0.6666667 | 0.6944444 | #DIV/0! | 0.7102804 | 0.7009346 | 0.7184466 | 0.7075472 | 0.7352941 | 0.7281553 | 0.8292683 | 0.852459 | 0.8951613 | 0.875 | 0.8536585 | 0.8617886 | 0.5603448 | 0.625 | 0.6716418 | 0.5185185 | 0.496 | 0.4592593 | 0.4552239 | 0.2671233 | 0.3401361 | 0.327044 | 0.3267974 | 0.3355263 | 0.3251534 | 0.3248408 | 0.4545455 | 0.4566929 | 0.4366197 | 0.4402985 | #DIV/0! | 0.4715994 | 0.4470787 | 0.5079365 | 0.4761538 | 0.4538462 | 0.4076271 | 0.2532787 | 0.2576 | 0.3363636 | 0.219697 | 0.488549618 | Gaming MNT | VR | VR

## 量產_TN
產品 | * | MNT (5ms) | MNT (5ms) | MNT (5ms) | MNT (5ms) | MNT (3ms) | NB | NB | NB | NB | NB | NB | NB | NB | S/M mobile | S/M mobile | S/M mobile | S/M mobile | S/M mobile | S/M mobile | S/M mobile | S/M mobile | S/M mobile | S/M mobile | AV/IAV | AV/IAV | S/M Automotive | S/M Automotive | S/M Automotive | S/M Automotive | S/M Automotive | 3D shutter
Type | * | TN | TN | TN | TN | TN | TN | TN | TN | TN | TN | TN | TN | TN | TN | TN | TN | ECB | ECB | ECB | ECB | TN | TN | TN | TN | TN | TN | TN | TN | TN | TN | TN | TN | TN | TN
LC Name | * | ZCM-5140LA | ZIX-5125LA | LCT-08-2002 | LCT-08-942 | LCT-07-601 | ZCM-5122LA | ZIX-5128LA | ZIX-5145LA | ZIX-5164LA | MJ05681 | LCT-08-2046 | LCT-07-1904 | LCT-09-2697 | ZCM-5066LA | ZIX-5121LA | ZIX-5143LA | ZCM-5086XX | ZTO-5025XX | ZTO-5151XX |  | LCT-06-179 | LCT-09-735 | MJ051117 | ZIX-5166LA | ZCM-5329 | ZCM-5091LA | ZCM-5131LA | ZTO-5074LA | HS-5043LA | LCT-07-2380 | ZCM-5326 | MJ031056 | VNJ-1333N2810 | CMI-80200
廠區 | * | CMO | INX | CMO | INX | CMO | CMO | INX | CMI | CMI | CMO | CMO | CMO | CMO | CMO | INX | INX | CMO | TPO | TPO | TPO | INX | INX | TPO | INX | CMO | CMO | CMO | TPO | TPO | CMO | CMO | CMO | INX | INX
廠商 |  | Chisso | Chisso | Merck | Merck | Merck | Chisso | Chisso | Chisso | Chisso | Merck | Merck | Merck | Merck | Chisso | Chisso | Chisso | Chisso | Chisso | Chisso | Chisso | Merck | Merck | Merck | Chisso | Chisso | Chisso | Chisso | Chisso | Chisso | Merck | Chisso | Merck | VVI | HCCH
廠商量測LC溫度(℃) |  | 25 | 25 | 25 | 25 | 25 | 25 | 25 | 25 | 25 | 25 | 25 | 25 | 25 | 25 | 25 | 25 | 25 | 25 | 25 | 25 | 25 | 25 | 25 |  | 25 | 25 | 25 | 25 | 25 | 25 | 25 | 20 | 25 | 25
Transition Temp. | Tni(℃) | 74.9 | 75.3 | 76.9 | 75.9 | 75.4 | 75.3 | 75 | 74.6 | 75.3 | 75.4 | 75.4 | 75.1 | 75 | 80.3 | 100 | 90 | 79.3 | 85.4 | 90.3 | 85 | 100 | 101.5 | 90.5 | 100.4 | 91.3 | 91 | 94.9 | 104.2 | 100.1 | 105 | 102 | 106 | 97 | 77.5
| Tcn(℃) | -20 | -20 | -30 | -20 | -20 | -20 | -30 | -20 | -30 | -30 | -30 | -20(-25) | -25 | -30 | -30 | -30 | -20 | -20 | -20 | -30 | -30 | -30 | -30 | -30 | -40 | -40 | -30 | -40 | -40 | -40 | <-20 |  | <-40 | -30
cell Gap (um) |  | 3.15 | 3.65 | 3.15 | 3.65 | 3.15 | 4.15 | 3.6 | 3.6 | 4.15 | 4.15 | 3.8 | 3.5 | 3.45 | 3.85 | 4 | 4 | 4.3 | 4.15 | 3.8 |  | 4 | 4 | 3.5 | 5.2 | 3.85 / 4.1 視對照組而定 | 4.7 | 3.85 | 3 | 3.8 | 3.2 | 3.5 |  | 4 | 4
d*△n (um) |  | 0.4095 | 0.4161 | 0.41139 | 0.415735 | 0.407925 | 0.415 | 0.4104 | 0.3996 | 0.415 | 0.417075 | 0.41762 | 0.40635 | 0.414 | 0.38115 | 0.4 | 0.4 | 0.2838 | 0.2988 | 0.3002 |  | 0.3912 | 0.3912 | 0.38045 |  | #VALUE! | 0.4089 | 0.385 | 0.366 | 0.3572 | 0.38208 |  |  | 0.4 | 0.4
Optical Anisotropy (589.3nm) | ne | 1.626 | 1.605 | 1.6264 | 1.6028 | 1.6222 | 1.59 | 1.603 | 1.599 | 1.588 | 1.5901 | 1.5937 | 1.6014 | 1.6048 | 1.588 | 1.582 | 1.584 | 1.541 | 1.546 | 1.55 | 1.544 | 1.5789 | 1.5796 | 1.5946 | 1.587 | 1.58 | 1.572 | 1.586 | 1.616 | 1.584 | 1.605 | 1.685 | 1.5631 | 1.5832 | 1.627
| no | 1.496 | 1.491 | 1.4958 | 1.4889 | 1.4927 | 1.49 | 1.489 | 1.488 | 1.488 | 1.4896 | 1.4838 | 1.4853 | 1.4848 | 1.489 | 1.482 | 1.484 | 1.475 | 1.474 | 1.471 | 1.469 | 1.4811 | 1.4817 | 1.4859 | 1.487 | 1.481 | 1.485 | 1.486 | 1.494 | 1.49 | 1.4856 | 1.505 | 1.4766 | 1.4832 | 1.497
| △n | 0.13 | 0.114 | 0.1306 | 0.1139 | 0.1295 | 0.1 | 0.114 | 0.111 | 0.1 | 0.1005 | 0.1099 | 0.1161 | 0.12 | 0.099 | 0.1 | 0.1 | 0.066 | 0.072 | 0.079 | 0.075 | 0.0978 | 0.0979 | 0.1087 | 0.1 | 0.099 | 0.087 | 0.1 | 0.122 | 0.094 | 0.1194 | 0.18 | 0.0865 | 0.1 | 0.1
Dielectric Constant (1KHz) | ε∥ | 7.5 | 6.7 | 8.8 | 8 | 7.08 | 8.7 | 8.4 | 9.8 | 8.2 | 9.9 | 13.62 | 10 | 14.45 | 8.6 | 14 | 11.1 | 10.3 | 15.3 | 15 | 13.8 | 10.5 | 10.5 | 13.7 | 9 | 8.8 | 9.1 | 8.2 | 9.6 | 8.3 | 11.2 | 6.7 | 11.4 | 8.6 | 8
| ε⊥ | 3.1 | 2.9 | 3.4 | 3 | 2.85 | 3.1 | 3.1 | 3.2 | 3.1 | 3.2 | 3.66 | 3.2 | 3.67 | 3.1 | 3.7 | 3.3 | 3.7 | 4.4 | 4.1 | 3.8 | 3.2 | 3.2 | 3.6 | 3.1 | 3.1 | 3.2 | 3 | 3.1 | 3.6 | 3.2 | 3.1 | 3.5 | 2.8 | 3
| △ε | 4.4 | 3.8 | 5.4 | 5 | 4.23 | 5.6 | 5.3 | 6.6 | 5.1 | 6.7 | 9.96 | 7.7 | 10.78 | 5.5 | 10.3 | 7.8 | 6.6 | 10.9 | 10.9 | 10 | 7.3 | 7.3 | 10.1 | 5.9 | 5.7 | 5.9 | 5.2 | 6.5 | 4.7 | 8 | 3.6 | 7.9 | 5.8 | 5
Flow Viscosity (mm2/s) | ν |  |  | 17.73 |  | 13 |  |  |  |  | 10 | 11 | 12.15 | 10.5 | [6 empty] | 13.1 | 16 | 13 | 15 | [6 empty] | 11
Viscosity (mPa･s) at 20℃ | η | 15.7 | 12.9 |  |  |  | 13.1 | 13.7 | 12.1 | 12.9 |  |  |  | 57 | 18.5 | 30.2 | 25.9 | 24 | 38.8 | 28.2 |  |  |  |  | 20.2 | 19.2 | 22.7 | 16.1 | 19.6 | 25.7 |  | 26.8 |  | 15 | 14
Rotational Viscosity (mPa･s) | γ1 | 54 | 47 | 59 | 50 | 47 | 53 | 50 | 50 | 52 | 55 | 68 | 50 |  | 86 | 173 | 129 | 163 | 219 | 164 | 84 | 106 | 106 | 103 | 100 | 86 | 121 | 86 | 101 | 139 | 92 | 82 | 150 | 82.5 | 63
Elastic Constant (pN) | K11 | 11 | 10.5 | 11.2 | 12.4 | 13.6 | 9.6 | 10.1 | 9.9 | 9.2 | 10.6 | 10 | 12 | 10.25 | 10.2 | 8 | 9.2 | 8.8 | 7.4 | 7.8 | 8.3 | 12.4 | 12.4 | 12 | 11 | 10.2 | 9.2 | 11.9 | 12.9 | 10.9 | 15.2 | 16.8 | 12.5 | 12.8 | 11.6
| K22 | 6.1 | 6.4 | 5.9 | 6.3 | 6.7 | 6.3 | 6.6 | 7.1 | 8 | 5.8 | 5.6 | 6.2 | 5.6585 | 7.6 | 10.8 | 10 | 7.4 | 6.8 | 10.3 | 5.3 | 6.3 | 6.3 | 6.2 | 11.9 | 9 | 8.8 | 8.8 | 8.6 | 8.5 | 7.1 | 9.6 |  | 8.5 | 6.9
| K33 | 12.2 | 13.5 | 11.2 | 13.6 | 13.3 | 14.4 | 12.6 | 14.4 | 17.3 | 13.2 | 11.6 | 13.2 | 11.22 | 15.7 | 24.1 | 19.6 | 17.2 | 16.2 | 21.8 | 12.4 | 16.8 | 16.8 | 14.5 | 24.1 | 18.4 | 20.6 | 21.3 | 19.8 | 19.8 | 18.5 | 19.1 | 18.7 | 15.8 | 13.9
| K33/K11 | 1.109091 | 1.285714 | 1 | 1.096774 | 0.9779412 | 1.5 | 1.247525 | 1.45 | 1.880435 | 1.245283 | 1.16 | 1.32 | 1.094634 | 1.539216 | 3.0125 | 2.130435 | 1.954545 | 2.189189 | 2.794872 | 1.493976 | 1.354839 | 1.354839 | 1.208333 | 2.19 | 1.803922 | 2.23913 | 1.789916 | 1.534884 | 1.816514 | 1.217105 | 1.14 | 1.5 | 1.234375 | 1.198276
Threshold voltage Saturation voltage | Ｖ10,Θ=0 | 2.17 | 2.22 |  | 1.84 | 2.1 | 1.76 | 1.95 | 1.73 | 1.8 |  |  | 1.51 |  | 1.78 | 1.42 | 1.57 | 1.35 | 1.05 | 1.11 |  |  | 1.64 |  | 1.9 | 1.79 | 1.65 | 2.01 | 2.06 | 2.42 |  | 3.19 | 1.63 | 1.65
| Ｖ50,Θ=0 | 2.54 | 2.61 |  | 2.19 | 2.47 | 2.11 | 2.3 | 2.06 | 2.17 |  |  | 1.82 |  | 2.14 | 1.77 | 1.9 | 1.74 | 1.41 | 1.46 |  |  | 2 |  | 2.31 | 2.15 | 2.07 | 2.42 | 2.42 | 2.73 |  | 3.81 | 2.03
| Ｖ90,Θ=0 | 3.2 | 3.28 |  | 2.66 | 3.01 | 2.68 | 2.89 | 2.64 | 2.76 |  |  | 2.23 |  | 2.63 | 2.22 | 2.42 | 2.26 | 1.89 | 1.9 |  |  |  |  | 2.96 | 2.73 | 2.61 | 3.09 | 3.01 | 3.29 |  | 5.27 | 2.51 | 2.75
| Vth | [13 empty] | 1.5133 | [10 empty] | 1.52 | [6 empty] | 1.33
Chiral pitch (um) | P | 50 | 49 | 40 | 50 | 50.8 | 52 | 44 | 49.9 | 54 | 50 | 50 | 70 | 60 | 61 | 51 | 52.4 | - | - | - | 90 | 50 | 50 |  | 50 | 70 | 61 | 56 | 59.9 | 77 |  |  |  | 54
密度 (g/cm^3) |  | 1.033 | 1.005 | 1.3009 | 0.99945 | 0.9965 | 1.028 | 1.037 | 1.029 | 1.017 | 1.0296 | 1.07638 | 1.028 | 1.062 | 1.028 | 1.111 | 1.077 | 1.034 | 1.087 | 1.105 | 1.075 | 1.06 | 1.06 | 1.078 |  | 1.066 | 1.041 | 1.045 | 1.049 | 1.043 | 1.04292 |  |  | 1.0397
Remark (量產機種)(特色) | * | 5.8V-5ms | 6V-5ms | 5.8V-5ms | 6V 5ms | 6V 3ms |  | 4.5V-8ms |  | 4.3V, 10ms 4.5V 8ms |  | 3.3V-16ms | 4V 8ms NB 3D (2nd) | 3.3V-10ms | 液晶收斂 新產品禁用 |  |  |  |  | Vop~<4V RT:<20ms@25℃ | Chiral=0.2wt% | TN Normal 產品除非視角/對比/低溫規格無法達到否則以LCT-06-179為主 | 右旋LC 液晶收斂 新產品禁用 | Vop~3.8V RT:<16ms@25℃ | 液晶收斂 新產品禁用 | Vop~<4~5V RT:<12ms@25℃ 液晶收斂 新產品禁用 | 液晶收斂 新產品禁用 | 液晶收斂 新產品禁用 | Vop~5V RT< 20ms 寬溫收斂到此液晶 但此液晶為Env Level: Green 3 含滷液晶(3%) |  |  | 3D shutter 10V/2ms | 液晶收斂 新產品禁用 | 工控液晶 | 南廠Monitor使用 搭配PI:11N 搭配框膠:723K1M 操作電壓Vop=5.5V RT=5ms
散射係數 |  | 0.05312717 | 0.04486959 | 0.05552047 | 0.04203913 | 0.04576361 | 0.03897877 | 0.04579782 | 0.04038437 | 0.03414467 | 0.04029272 | 0.04794325 | 0.04294503 | 0.05244228 | 0.03199356 | 0.02626041 | 0.02911121 | 0.01530361 | 0.01936309 | 0.01627375 | 0 | 0.03027425 | 0.03036198 | 0.03600336 | 0.03136422 | #VALUE! | 0.02583814 | 0.025952256 | 0.03137133 | 0.02428187 | 0.03204095 | 0.07608592 | 0 | 0.0304134 | 0.03614584
應答係數(g1/K11)*d^2,越大越慢 |  | 48.71045 | 59.63405 | 52.2703125 | 53.71976 | 34.29099 | 95.08255 | 64.15842 | 65.45455 | 97.34457 | 89.36203 | 98.192 | 51.04167 | 0 | 124.974 | 346 | 224.3478 | 342.4852 | 509.6929 | 303.6103 | 0 | 136.7742 | 136.7742 | 105.1458 | 245.8182 | #VALUE! | 290.5315 | 107.1206 | 70.46512 | 184.1431 | 61.97895 | 59.79167 | 0 | 103.125 | 86.89655
De/K11(越小操作電壓越大) |  | 0.4 | 0.3619048 | 0.4821429 | 0.4032258 | 0.3110294 | 0.5833333 | 0.5247525 | 0.6666667 | 0.5543478 | 0.6320755 | 0.996 | 0.6416667 | 1.051707 | 0.5392157 | 1.2875 | 0.8478261 | 0.75 | 1.472973 | 1.397436 | 1.204819 | 0.5887097 | 0.5887097 | 0.8416667 | 0.5363636 | 0.5588235 | 0.6413043 | 0.4369748 | 0.503876 | 0.4311927 | 0.5263158 | 0.2142857 | 0.632 | 0.453125 | 0.4310345

## 評估階段_TN
產品 | * | MNT | MNT | MNT | NB | NB | NB | NB | NB | NB | NB | 中小 | S/M mobile | S/M mobile | S/M mobile | S/M Automotive | S/M Automotive | S/M iphone | S/M iphone
Type | * | TN | TN | TN | TN | TN | TN | TN | TN | TN | TN | TN | TN | TN | TN | TN | TN | ECB | ECB
LC Name | * | LCT-10-1888 | LCT-10-483 | ZCM-5432LA | ZIX-5145LA | ZCM-5425LA | LCT-11-898 | LCT-08-2788 | LCT-10-2501 | LCT-11-350 | ZCM-5422LB | ZCM-5384LA | LCT-09-267 | LCT-10-1085 | ZIX-5127LA | LCT-09-2573 | LCT-09-2616 | LCT-09-2684 | LCT-10-57
廠區 | * | CMO | CMO | CMO | INX | CMO | CMO | CMO | CMO | CMO | CMO | CMO | TPO | TPO | INX | INX | INX | TPO | TPO
廠商 |  | Merck | Merck | Chisso | Chisso | Chisso | Merck | Merck | Merck | Merck | Chisso | Chisso | Merck | Merck | Chisso | Merck | Merck | Merck | Merck
廠商量測LC溫度(℃) |  | 25 | 25 | 25 | 25 | 25 |  | 25 | 25 | 25 | 25 | 25 | 25 | 25 |  | 25 | 25 | 25 | 25
Transition Temp. | Tni(℃) | 70.5 | 74.8 | 70 | 75 | 75 | 75.8 | 75.8 | 75.1 | 74.8 | 70 | 90 | 90.5 | 90.7 | 100.4 | 100.3 | 100.1 | 90.5 | 92.4
| Tcn(℃) |  |  | -20 | -25 |  | -30 |  |  |  | -25 | -30 | -30 | -30 | -30 | -30 | -30 |  | -30
cell Gap (um) |  |  |  |  | 3.6 |  |  | 3.15 | 3.15 | 3.15 |  |  | 3.3~3.5 |  | 5.2 | 3.6 | 3.6 | 3.5~3.8 | 3.5~3.9
d*△n (um) |  | 0.5 | 0.5 |  | 0.3996 |  |  | 0.421785 | 0.407925 | 0.41013 |  |  | #VALUE! | 0 |  | 0.39996 | 0.39744 | #VALUE! | #VALUE!
Optical Anisotropy (589.3nm) | ne | 1.622 | 1.6385 | 1.625 | 1.599 | 1.622 | 1.605 | 1.6246 | 1.621 | 1.621 | 1.623 | 1.593 | 1.5835 | 1.594 | 1.587 | 1.5956 | 1.5948 | 1.5408 | 1.5421
| no | 1.491 | 1.4969 | 1.494 | 1.488 | 1.492 | 1.4851 | 1.4907 | 1.4915 | 1.4908 | 1.492 | 1.484 | 1.4748 | 1.4824 | 1.487 | 1.4845 | 1.4844 | 1.4707 | 1.4683
| △n | 0.131 | 0.1416 | 0.131 | 0.111 | 0.13 | 0.1199 | 0.1339 | 0.1295 | 0.1302 | 0.131 | 0.109 | 0.1087 | 0.1116 | 0.1 | 0.1111 | 0.1104 | 0.0701 | 0.0738
Dielectric Constant (1KHz) | ε∥ | 10.2 | 8.9 | 7 | 9.8 | 15.1 | 20.3 | 10.7 | 10.2 | 11.4 | 9.5 | 9.7 | 22.2 | 13.2 | 9 | 10.7 | 10.6 | 10.3 | 11.9
| ε⊥ | 3.2 | 3.2 | 2.9 | 3.2 | 3.9 | 4.4 | 3.3 | 3.3 | 3.4 | 3.2 | 3.1 | 4.3 | 3.4 | 3.1 | 3.2 | 3.2 | 3.5 | 5.4
| △ε | 7 | 5.7 | 4.1 | 6.6 | 11.2 | 15.9 | 7.4 | 6.9 | 8 | 6.3 | 6.6 | 17.9 | 9.8 | 5.9 | 7.5 | 7.4 | 6.8 | 6.5
Flow Viscosity (mm2/s) | ν
Viscosity (mPa･s) at 20℃ | η |  |  | 12.6 | 12.1 | 22.6 |  |  |  |  | 14 | 14.3 |  |  | 20.2
Rotational Viscosity (mPa･s) | γ1 | 47 | 51 | 42 | 50 | 84 | 72 | 51 | 44 | 51 |  | 62 |  | 74 | 100 | 89 | 88 | 115 | 172
Elastic Constant (pN) | K11 | 12 | 12.6 | 10.4 | 9.9 | 8.9 | 9.7 | 11.7 | 11.6 | 12.2 | 10.6 | 11.7 | 10.3 | 11.7 | 11 | 13.4 | 13.2 | 11.1 | 11.3
| K22 |  |  | 5.9 | 7.1 | 8.2 | 5.6 |  |  |  | 6.7 | 8.2 |  |  | 11.9 | 6.6 | 6.5
| K33 | 12 | 12.3 | 11.5 | 14.4 | 16.9 | 11.8 | 11.9 | 11.8 | 11.8 | 12.9 | 17.7 | 14.2 | 14.2 | 24.1 | 15.5 | 16.1 | 15.7 | 14.1
| K33/K11 | 1 | 0.98 | 1.105769 | 1.454545 | 1.898876 | 1.22 | 1.017094 | 1.017241 | 0.9672131 | 1.216981 | 1.512821 | 1.38 | 1.213675 | 2.19 | 1.156716 | 1.219697 | 1.41 | 1.25
Threshold voltage Saturation voltage | Ｖ10,Θ=0 | 1.57 | 1.78 | 1.88 | 1.73 | 1.09 | 0.97 | 1.5 | 1.48 | 1.4 | 1.46 | 1.67 |  | 1.36 | 1.9 |  |  | 1.54 | 1.51
| Ｖ50,Θ=0 | 1.89 | 2.12 | 2.28 | 2.06 | 1.4 | 1.21 | 1.82 | 1.81 | 1.72 | 1.83 | 1.95 |  |  | 2.31 |  |  | 1.91 | 1.81
| Ｖ90,Θ=0 | 2.31 | 2.6 | 2.89 | 2.64 | 1.8 | 1.51 | 2.24 | 2.24 | 2.13 | 2.36 | 2.6 |  |  | 2.96 |  |  | 2.38 | 2.22
| Vth/Vc | 1.39 | 1.56 |  |  |  |  | 1.33 | 1.37 | 1.31 |  |  |  | 1.15 |  |  |  | 1.35 | 1.39
Chiral pitch (um) | P |  |  | 49 | 50 | 60 | 50 |  |  |  | 40 | 70 |  |  | 50 | 49.1 | 49.9
密度 (g/cm^3) |  |  |  | 1.012 | 1.029 | 1.106 |  |  |  | 1.033 | 1.041 | 1.037 |  |  |  | 1.048 | 1.038 | 1.05874 | 1.08633
Remark (量產機種)(特色) | * | 6V or Dnd 450nm,3ms | 6V or Dnd 450nm,3ms | 6V or Dnd 450nm,3ms | 4V-8ms | 2.8V 16ms | 2.8V 16ms | 4.3V-5ms | 4.3V-5ms | 4.3V-5ms | 4.3V-5ms |  |  | Vop~<3.3V RT:<16ms@25℃ |  |  |  | Vop~4.8V(PPS) RT:<26ms@25℃

## VR
產品 | *
Type | *
LC Name | * | LCT-17-941 | LCT-18-346
廠區 | *
廠商 |  | Merck | Merck
廠商量測LC溫度(℃) |  | 25 | 25
Transition Temp. | Tni(℃) | 76.7 | 75.6
Tcn(℃)
cell Gap (um) |  | 2.6
d*△n (um) |  | 0.29796
Optical Anisotropy (589.3nm) | ne | 1.6026 | 1.6072
| no | 1.488 | 1.4891
| △n | 0.1146 | 0.1181
Dielectric Constant (1KHz) | ε∥ | 5.7 | 6.4
| ε⊥ | 2.8 | 2.9
| △ε | 2.9 | 3.6
Flow Viscosity (mm2/s) | ν
Viscosity (mPa･s) at 20℃ | η
Rotational Viscosity (mPa･s) | γ1 | 47 | 46
Elastic Constant (pN) | K11 | 13.2 | 1.31
K22
| K33 | 13.5 | 1.31
| K33/K11 | 1.022727 | 1
Threshold voltage Saturation voltage | Ｖ10,Θ=0
Ｖ50,Θ=0
Ｖ90,Θ=0
| Vth |  | 2.02
Chiral pitch (um) | P
密度 (g/cm^3)
Remark (量產機種)(特色) | * |  | BP=500A, Vmax=5.1V
散射係數
應答係數(g1/K11)*d^2,越大越慢
De/K11 (VT係數)

## 車載AAS&IPS
產品 | * | 車載 (6V) |  | 車載 | 車載 | 車載 | 車載 | 車載 | 車載 | 車載 | 車載 | 車載 | 車載 | 車載
Type | * | AAS | AAS | AAS |  | AAS | AAS | AAS | AAS | AAS | AAS | AAS | AAS | AAS
LC Name | * | ZCM-5405XX | LCT-10-3064 | LCT-13-396 |  | LCT-15-1371 | ZCM-5541XX | ZIX-5174XX | ZIX-5175XX | SLC18P39L00 | LCT-17-218 |  | VNJ6013F103 | VNJ6013F159
廠區 | * | CMO | CMO | INX |  | INX | INX | INX | INX | INX | INX |  | INX | INX
廠商 |  | Chisso | Merck | Merck |  | Merck | JNC | JNC | JNC | 誠志 | Merck | Merck | VVI | VVI
廠商量測LC溫度(℃) |  | 25 | 25 | 20 | 25 | 25 | 25 | 25 | 25 | 25 | 20 | 25 | 25 | 25
Transition Temp. | Tni(℃) | 106 | 104.7 | 100 |  | 100.7 | 100 | 100 | 100 | 100 | 114.8 |  | 100.56 | 100.82
| Tcn(℃) | -40 | -40 | -40 | -40 | -40 | -40 | -40 | -40 |  | -40 |  | -40 | -40
cell Gap (um) |  |  |  | 3.2 | 2.95 | 2.95 | 2.95 | 2.95 | 2.95 | 2.95 |  |  | 2.95 | 2.95
d*△n (um) |  |  |  | 0.35296 | 0.321845 | 0.347215 | 0.3481 | 0.3481 | 0.3481 | 0.34869 | 0 | 0
Optical Anisotropy (589.3nm) | ne | 1.601 | 1.5966 | 1.598 | 1.5957 | 1.6081 | 1.609 | 1.61 | 1.611 | 1.6089 | 1.6086 | 1.6059 | 1.6094 | 1.6091
| no | 1.486 | 1.4868 | 1.4877 | 1.4866 | 1.4904 | 1.491 | 1.492 | 1.493 | 1.4907 | 1.4886 | 1.4878 | 1.492 | 1.4918
| △n | 0.115 | 0.1098 | 0.1103 | 0.1091 | 0.1177 | 0.118 | 0.118 | 0.118 | 0.1182 | 0.12 | 0.1181 | 0.1174 | 0.1173
Dielectric Constant (1KHz) | ε∥ | 6.6 | 7.9 | 8.1 | 7.9 | 8 | 6 | 5.9 | 4.8 | 8.05 | 8.2 | 8 | 5.79 | 5.8
| ε⊥ | 2.7 | 2.9 | 2.9 | 2.9 | 2.9 | 2.7 | 2.8 | 2.6 | 2.87 | 2.9 | 2.9 | 2.7 | 2.58
| △ε | 3.9 | 5 | 5.2 | 5 | 5.1 | 3.3 | 3.1 | 2.2 | 5.18 | 5.3 | 5.1 | 3.09 | 3.22
Flow Viscosity (mm2/s) | ν |  | 10.5 | 12 | 10 |  |  | 9.4
Viscosity (mPa･s) at 20℃ | η | 13.7 | 88 | 23 | 23 |  |  | 9.4
Rotational Viscosity (mPa･s) | γ1 | 75 | 71 | 83 | 67 | 68 |  | 52.7 |  | 72.5 | 112 | 92 | 67.344 | 59.5
Elastic Constant (pN) | K11 | 14.6 | 14.7 | 15.9 | 15.3 | 15.2 |  | 13.8 |  | 15.4 | 16.3 | 15.7 | 12.2 | 12.5
| K22 | 9.2 | 7 |  |  |  |  | 7.1 |  | 7.7
| K33 | 17.6 | 16.9 | 17.3 | 16.9 | 17.7 |  | 15.8 |  | 18.5 | 18.7 | 18.1 | 13.8 | 14.9
| K33/K11 | 1.205479 | 1.15 | 1.09 | 1.1 | 1.16 |  | 1.16 |  | 1.201299 | 1.147239 | 1.152866 | 1.131148 | 1.192
Threshold voltage Saturation voltage | Ｖ10,Θ=0 | 2.39
| Ｖ50,Θ=0 | 2.78
| Ｖ90,Θ=0 | 3.43
| Vth |  | 1.81 | 1.85 | 1.85 | 1.84
Chiral pitch (um) | P | - | none
密度 (g/cm^3) |  | 1.015 | 1.018 | 1.0073 | 1.0037 |  |  |  |  | 0.9993 | 1.00455 | 1.00104
Remark (量產機種)(特色) | * | Vop~5V~6V GTG<20ms@25℃ 因車載液晶收斂禁用 | 車載 | Cell Gap=3.2um 非OEM 5.0 車載收斂到此液晶 |  | 15-3單體 Cell Gap=2.95um OEM 5.0 車載收斂到此液晶 | 仿1371 | 5541進版 de↓,RT↑ | 5541進版, de↓↓, add17-5 |  | 車用HUD液晶,Tni↑
散射係數(越大暗態越亮) |  | 0 | 0 | 0.0223306 | 0.02072027 | 0.0238513 | #DIV/0! | 0.02670594 | #DIV/0! | 0.02336138 | 0 | 0 | 0.03008364 | 0.02848872
應答係數(g1/K11)*d^2,越大越慢 |  | 0 | 0 | 53.45409 | 38.10899 | 38.93224 | #DIV/0! | 33.23346 | #DIV/0! | 40.96956 | 0 | 0 | 48.0378 | 41.4239
VT係數(De/K11, 絕對值越大相同電壓下穿透率越大) |  | 0.2671233 | 0.3401361 | 0.327044 | 0.3267974 | 0.3355263 | #DIV/0! | 0.2246377 | #DIV/0! | 0.3363636 | 0.3251534 | 0.3248408 | 0.2532787 | 0.2576

## 競爭對手液晶
產品 | *
Type | * |  | AAS |  |  |  | AAS |  | AAS | [10 empty] | AAS | AAS | AAS
LC Name | * | SLC19V33 | 天馬2016 | LCT-10-1930 | Sharp iPad液晶 |  | LCT-14-1075 JDI |  | LCT-14-1076 LGD |  | BOE2018 | BOE 2016 | AUO 2016 | LCT-16-1228 | LCT-17-1336 | 天馬2017 | LCT-19-580 | LCT-15-1098 | AUO 2019 Benchmark | JDI 2016 | AUO NB電競液晶 (2016) | LG NB電競液晶 | LG電競液晶 | LCT-17-941 | CSOT 16-XXX | CSOT 19-1440 | AUO NB電競液晶 (2016) | LCT-17-941 (2017) | LCT-17-941 (2017) | BOE重慶G8.5 | BOEB6G5.5厄爾多司 | JDI-2019年初 | AUO MNT電競液晶
廠商 |  | Slichem | Merck | Merck | Merck |  | Merck |  | Merck |  | Merck | Merck | Merck | Merck | Merck | Merck | Merck | Merck | Merck | Merck | Merck | Merck | Merck | Merck | Merck | Merck | Merck | Merck | Merck | 誠志 | 誠志 | Merck | Merck
廠商量測LC溫度(℃) |  | 25 | 25 | 25 | 20 | 25 | 20 | 25 | 20 | 25 | 25 | 25 | 25 | 25 | 25 | 25 | 25 |  | 25 | 25 | 25 | 20 | 20 | 25 | 25 | 25 | 25 | 25 | 25 | 25 | 25 | 25 | 25
Transition Temp. | Tni(℃) | 79.9 | 75.7 | 80 | 84.8 |  | 75.2 |  | 74.9 |  | 75.5 | 79.6 | 75.2 | 78.2 | 84.6 | 84.7 | 79.4 | 85.2 | 75 | 75.2 | 74.8 | 74.5 | 77.7 | 76.7 | 86 | 75.7 | 74.8 | 76.7 | 76.7 | 74 | 80 | 80.4 | 80
| Tcn(℃) | -30 | -30 | -30 | -30 |  | -30 |  | -30 |  | -30 | -30 | -30 | -30 | -30 | -30 | -30 | -30 | -30 | -30 | -20 | -20 |  |  | -30 | -30 | -20 | -20 | -20 | -30 | -30 | -30 | -20
Default cell Gap (um) | d | 2.8 | 3 | 3.2 | 3.3 |  | 3 | 3 | 3 | 3 | 3 | 3 | 3 | 3.2 | 2.9 | 3.1 | 2.5 | 3.1 | 3 | 3.2 | 2.8 | 2.6 | 2.5 | 2.6 | 3 | 2.8 | 2.6 | 2.8 | 2.6 | 2.9 | 3 | 2.5 | 2.6
d*△n*1000(nm) | Retardation | 322.28 | 330.6 | 0.3264 | 0.34089 |  | 0.3036 | 0.2961 | 0.303 | 0.2967 | 0.3285 | 0.3228 | 0.3153 | 317.76 | 334.95 | 319.61 | 266.75 | 298.22 | 342.9 | 0.31872 | 0.33292 | 0.32656 |  |  | 330.9 | 322.84 | 0.30914 | 0.32088 | 0.29796 | 0.31842 | 0.3219 | 323 | 0.35152
Optical Anisotropy (589.3nm) | ne | 1.6028 | 1.5948 | 1.5795 | 1.587 |  | 1.5842 | 1.5806 | 1.5847 | 1.5815 | 1.5929 | 1.5911 | 1.5875 | 1.5796 | 1.6015 | 1.5856 | 1.5925 | 1.5769 | 1.6011 | 1.5806 | 1.609 |  |  | 1.6026 | 1.5957 | 1.6012 | 1.609 | 1.6026 | 1.6026 | 1.5988 | 1.5915 | 1.6213 | 1.6312
| no | 1.4877 | 1.4846 | 1.4775 | 1.4837 |  | 1.483 | 1.4819 | 1.4837 | 1.4826 | 1.4834 | 1.4835 | 1.4824 | 1.4803 | 1.486 | 1.4826 | 1.4858 | 1.4807 | 1.4868 | 1.481 | 1.4901 |  |  | 1.488 | 1.4855 | 1.4859 | 1.4901 | 1.488 | 1.488 | 1.489 | 1.4842 | 1.4921 | 1.496
| △n | 0.1151 | 0.1102 | 0.102 | 0.1033 |  | 0.1012 | 0.0987 | 0.101 | 0.0989 | 0.1095 | 0.1076 | 0.1051 | 0.0993 | 0.1155 | 0.1031 | 0.1067 | 0.0962 | 0.1143 | 0.0996 | 0.1189 | 0.1256 | 0.1252 | 0.1146 | 0.1103 | 0.1153 | 0.1189 | 0.1146 | 0.1146 | 0.1098 | 0.1073 | 0.1292 | 0.1352
Dielectric Constant(1KHz) | ε∥ | 3.85 | 3.9 | 12.7 | 13.4 | 13.1 | 3.6 | 3.6 | 3.6 | 3.7 | 3.7 |  |  | 3.7 | 3.9 | 3.6 | 3.72 | 3.5 | 3.7 | 3.7 | 5.9 |  |  | 5.7 | 3.5 | 3.7 | 5.9 | 5.7 | 5.7 | 3.8 | 3.8 | 3.8 | 6
| ε⊥ | 8.08 | 8 | 3.4 | 3.4 | 3.5 | 7.5 | 7.3 | 7.3 | 7.1 | 7.4 |  |  | 7.2 | 8.4 | 7.3 | 7.65 | 6.8 | 7.3 | 7.2 | 2.8 |  |  | 2.8 | 6.4 | 7.3 | 2.8 | 2.8 | 2.8 | 7.6 | 8 | 7.7 | 2.9
| △ε | -4.23 | -4.1 | 9.3 | 10 | 9.6 | -3.8 | -3.6 | -3.6 | -3.4 | -3.7 | -4 | -3.5 | -3.5 | -4.6 | -3.7 | -3.93 | -3.3 | -3.6 | -3.5 | 3.1 | 5 | 4.4 | 2.9 | -2.9 | -3.6 | 3.1 | 2.9 | 2.9 | -3.8 | -4.2 | -3.9 | 3.1
Rotational Viscosity (mPa･s) | γ1 | 97.2 | 86 | 55 | 88 | 69 | 97 | 75 | 93 | 72 | 72 | 89 | 75 | 76 | 95 | 92 | 81 | 88 | 72 | 75 | 45 | 50 | 無資料 | 47 | 87 | 75 | 45 | 47 | 47 | 70.5 | 87.4 | 81 | 55
Elastic Constant (pN) | K11 | 17 | 12.7 | 11.2 | 12.3 |  | 13.3 | 12.6 | 13.4 | 12.5 | 13.1 | 13.9 | 12.4 | 12.8 | 14.1 | 14.4 | 14.6 | 14 | 12.4 | 12.4 | 13.6 | 14.3 | 16.2 | 13.2 | 13.7 | 13.1 | 13.6 | 13.2 | 13.2 | 15.1 | 14.8 | 14.3 | 14.7
| K22 | 8.5 | 6.35 | 5.6 | 6.15 |  | 6.65 | 6.3 | 6.7 | 6.25 | 6.55 | 6.95 | 6.2 | 6.4 | 7.05 | 7.2 | 7.3 | 7 | 6.2 | 6.2 | 6.8 | 7.15 |  | 6.6 | 6.85 | 6.55 | 6.8 | 6.6 | 6.6 | 7.6 | 7.4 | 7.15 | 6.8
| K33 | 15 | 14.1 | 12.8 | 15 |  | 15.3 | 14.5 | 14.6 | 13.7 | 13.6 | 14.5 | 12.9 | 14.5 | 14.5 | 15.7 | 15.2 | 14.5 | 13.2 | 14.1 | 13.1 | 13 | 16.2 | 13.5 | 14.8 | 13.9 | 13.1 | 13.5 | 13.5 | 14.4 | 15.2 | 14.8 | 13.9
密度 (g/cm^3) | [25 empty] | 1.0133 |  |  |  | 1.009 | 1.0111
RT index(含Gap) (越小越快) |  | 89.65271 | 121.8898 | 100.5714 | 155.8244 |  | 131.2782 | 107.1429 | 124.9254 | 103.68 | 98.9313 | 115.2518 | 108.871 | 121.6 | 113.3262 | 122.7944 | 69.34932 | 120.8114 | 104.5161 | 123.871 | 51.88235 | 47.27273 |  | 48.13939 | 114.3066 | 89.77099 | 44.73529 | 55.8303 | 48.13939 | 78.01382 | 106.2973 | 70.8042 | 54.67647
RT index(γ1/K22, 不含Gap) (越小越快) |  | 11.43529 | 13.54331 | 9.821429 | 14.30894 |  | 14.58647 | 11.90476 | 13.8806 | 11.52 | 10.99237 | 12.80576 | 12.09677 | 11.875 | 13.47518 | 12.77778 | 11.09589 | 12.57143 | 11.6129 | 12.09677 | 6.617647 | 6.993007 |  | 7.121212 | 12.70073 | 11.45038 | 6.617647 | 7.121212 | 7.121212 | 9.276316 | 11.81081 | 11.32867 | 8.088235
VT Index (越大越左移) |  | -0.4976471 | -0.6456693 | 1.660714 | 1.626016 |  | -0.5714286 | -0.5714286 | -0.5373134 | -0.544 | -0.5648855 | -0.5755396 | -0.5645161 | -0.546875 | -0.6524823 | -0.5138889 | -0.5383562 | -0.4714286 | -0.5806452 | -0.5645161 | 0.4558824 | 0.6993007 |  | 0.4393939 | -0.4233577 | -0.5496183 | 0.4558824 | 0.4393939 | 0.4393939 | -0.5 | -0.5675676 | -0.5454545 | 0.4558824
液晶散射 |  | 0.02624414 | 0.03126471 | 0.0315334 | 0.0297793 |  | 0.02459963 | 0.02461969 | 0.02491034 | 0.02546984 | 0.03071401 | 0.02786473 | 0.02974307 | 0.02629991 | 0.03103399 | 0.02494932 | 0.02180912 | 0.02266554 | 0.0352561 | 0.02729852 | 0.03404626 | 0 |  | 0.02938361 | 0.02940654 | 0.03172099 | 0.03161438 | 0.03164389 | 0.02938361 | 0.02695556 | 0.02620947 | 0.03347712 | 0.03938728
Remark (量產機種)(特色) | * |  | Hornor 10 Nova 2i液晶 |  |  |  | iphone-6 日系for INX |  | iphone-6 韓系for INX |  | BOE量產液晶 (不確定廠區) | BOE量產液晶 (G3, G8) | AUO量產液晶 | INX LTPS量產液晶 | INX 6601 Cell Gap 2.9um delta nd 335nm LC%:77.1% Tr:8ms Tf:10.9ms Tr+Tf:18.9ms GtGmax:28.9ms CR:1298 |  | INX 6601 Cell Gap 3.0um delta nd 320nm LC%:75.7% Tr:8.1ms Tf:9.7ms Tr+Tf:17.8ms GtGmax:25.6ms CR:1543 | INX a-Si量產液晶 | Merck資訊: 3.0um時Tr+Tf 20ms, GtoG24ms | iPhone XR液晶 日系 | PLC 144HZ 6.25V, 10ms電競液晶 (AUO另有Monitor電競液晶, 電壓需求更高) Data sheet與LCT-17-941相較,AUO在穿透率, 響應與電壓都具備優勢 | [6 empty] | 群創電競液晶較AUO晚切入, 因此LCT-17-941液晶開發年份晚了約一年. Cell Gap:2.63um Tr:5.3ms Tf:4.0ms Tr+Tf:9.3ms GtoGmax:12ms |  | cell gap 無資料 | cell gap 無資料 | Realme X50 Benchmark光學: Cell Gap:2.57um delta nd: 313nm LC%: 75.8% Tr:5.9ms Tf:5.6ms Tr+Tf:11.5ms GtGmax:14ms CR:1419 | T99 at 6V Cell Gap:2.96um Tr:5.5ms Tf:4.3ms Tr+Tf:9.8ms GtoGmax:11.6ms
產品 |  |  | Nova 2i(LTPS) | 3.23 | [7 empty] | Nova 3e(LTPS) | Zenfone 5(6.2", LTPS ) | [6 empty] | iPhone XR(6.1",LTPS)
| Cell Gap |  | 2.82um | 1.16 | [7 empty] | 2.73um | 2.83um | [6 empty] | 3.05um
| CR公版BLU) |  | 1986 | [8 empty] | 1257(Data Line profile造成漏光) | 1749 | [6 empty] | 1569
| Resolution |  | 1080*2160 | 1.048 | [7 empty] | 1080*2280 | 1080*2246 | [6 empty] | 1792*828
| PPI |  | 409 | [8 empty] | 432 | 402 | [6 empty] | 326
| Ton+Toff |  | 20.2ms | [8 empty] | 19.2ms | 25.26ms | [6 empty] | 23.3
| APCF |  | w/o | [8 empty] | w/i | w/i | [6 empty] | w/i
| 上+下Prism |  | BEF4-DMH-95(24)+ TBEF2-DT(24) | [8 empty] | BEF4-DMH-95(24)+ TBEF2-DT(24) | BEF4-DML-95(24)+ BEF4-DML-95(24)
| ITO slant |  | 10 | [9 empty] | 5 | [12 empty] | LC | Test Vehicle | Cell Gap | Tr+Tf | GtoGmax
| BM to MPS |  | 11 | [9 empty] | 6 | [12 empty] | LCT-19-580 | 6515 | 2.4 | 13.73333 | 17.53333
| BM to SPS |  | 6 | [9 empty] | 3 | [12 empty] | JDI 2019 LC | Realme X50 | 2.5 | 11.5 | 14
| Note |  | BLU 12800 nits+高T%, No white tracking
使用之最新單體水準 |  |  | 14-2 | [7 empty] | 17-2 | 14-2 |  | 14-2 | 17-2 | 15-2 | 18-1 | 14-2 | 17-2 | [6 empty] | 17-2 | [5 empty] | 17-2
Benchmark team量測
Note on W8: Merck推測

## VT位置預估
Merck LC | de/K11 | V95(Relative)
LCT-15-1098(Ref) | -0.2357143 | 5.4
LCT-13-1386 | -0.2575758 | 5.2
LCT-17-1336 | -0.3262411 | 4.7 |  |  | 默克de/ K11每減少0.1, V95減少0.7V
LCT-16-1028 | -0.326087 | 4.76
LCT-16-1031 | -0.352518 | 4.58
JNC LC | de | K11 | de/K11 | V99(Relative) | V95(Relative) | V90(Relative)
ZIX-7047XX | -3.5 | 14.3 | -0.2447552 | 5.763419 | 5.006157 | 4.549519
ZIX-7049XX | -3.5 | 14.2 | -0.2464789 | 5.535452 | 4.801414 | 4.379473
ZIX-7048XX | -4.2 | 14.9 | -0.2818792 | 5.230553 | 4.527069 | 4.118544